## Présentation
#VALUE!
| LISTE DES EXEMPLES |  | CONVERSION D'UNITÉS
| Numéro | Nom de l'exemple | 1 pouce = | 0.0254 | m
| Exemple 1 | Barre extrudée en tension | 1 m = | 39.37008 | po
| Exemple 2 | Courroie rectangulaire en tension | 1 kg= | 2.204 | lb
| Exemple 3 | Flexion d'une poutre en I sur 5 appuis | 1 ksi= | 6.895 | MPa
| Exemple 4 | Tube carrée en flexion | 1kip= | 4.4482 | kN
| Exemple 5 | Tube en flexion/cisaillement soudé à la base | 1 k-po = | 0.11298428 | kN-m
| Exemple 6 | Plaque en flexion
| Exemple 7 | Résistance en cisaillement et pression diamétrale sur des rivets
À suivre…
DOCUMENTS À CONSULTER
| Code | Titre de la référence
| ADM 2020 | Aluminum Design Manual 2020
| CSA S157-17 | Norme CSA S157-17 Calcul de la résistance mécanique des éléments en aluminium
| CNB2015 | Code nationale du bâtiment 2015
| D Conciatori, 2016 | D Conciatori, 2016, « Formulaire technique pour les poutres isostatiques et hyperstatiques », Université Laval
| Manuel des extrusions en aluminium 2021 | Manuel des propriétés géométriques des sections extrudées en aluminium 2021
Résolution d'exercices tirés du Aluminium Design Manual (ADM)
selon la norme
S-157 – Calcul de la résistance mécanique des éléments en aluminium
Contenu développé par :
Mario Fafard, ing. - AluQuébec
Monita Chow, CPI - AluQuébec
Version février 2023
NOTE | RESPONSABILITÉ
L'information, les renseignements et les données contenus dans les documents de ce portail (appelé par la suite l'«Information»), sont considérés comme fiables au moment de leur publication, mais rien ne garantit qu'ils sont exacts et complets. L'Information est présentée uniquement à titre de renseignement et ne doit d'aucune manière être interprétée comme un conseil de nature technique ou autre. Sans limiter la portée générale de ce qui précède, l'Information peut contenir des inexactitudes techniques ou des erreurs typographiques et AluQuébec, la Grappe industrielle de l’aluminium, ses administrateurs, ses dirigeants, ses représentants, ses employés et ses mandataires ne peuvent être tenus responsables d'aucune manière des dommages pouvant en découler.
Dégagement de responsabilité
AluQuébec met à votre disposition l’Information sans aucune garantie, implicite ou explicite, et se dégage de toute responsabilité quant à son exactitude, sa fiabilité, sa pertinence ou son exhaustivité.
Droits d'auteur et propriété intellectuelle
Les droits d’auteurs de tous les contenus sur ce portail appartiennent à AluQuébec. Tous les éléments inclus dans ces contenus par les auteurs originaux, incluant textes, images, graphiques mais sans s’y limiter, proviennent soit de l’auteur même, de sources libres de droits ou encore d’éléments dont l’approbation d’utilisation a été obtenue par les auteurs originaux. Les utilisateurs du portail consentent à utiliser les contenus à des fins pédagogiques seulement. Les contenus peuvent être utilisés entièrement ou partiellement, mais ne pourront pas être modifiés de façon à altérer la nature même des informations ou encore à causer préjudice à AluQuébec. Un tel acte pourrait être une infraction à la législation applicable en matière de propriété intellectuelle et entraîner des réclamations.

## Exemple 1
Exemple 1 : Barre extrudée en tension |  | Étapes de résolution
ÉTAPE 1: Calcul des charges pondérées
|  |  | αD | αL
|  | Facteur de pondération | 1.25 | 1.5 | CNB 2015 p.4-5, Tableau 4.1.3.2.-A
|  |  | Non pondéré | Pondéré
|  | Charge permanente D (kN) | 4 | 5
|  | Surcharge L (kN) | 16 | 24
|  | Charge totale Tf (kN) |  | 29
Figure 1 - Barre extrudée en aluminium (Figure tirée du ADM 2020) |  | Étape 2: Calcul du diamètre selon la section brute
DONNÉES |  | Limite d'élasticité Fy (Mpa) | 240 |  | CSA S157-17, Tableau 1
1. Charge axiale non pondérée 20 kN; |  | Facteur de résistance ɸR | 0.9 |  | CSA S157-17 p.49, Article 6.4 a)
2. Alliage : 6061-T6 ; |  | Aire (mm2) | 134.2593
3. Norme : CSA S157-17 ; |  | Diamètre d (mm) | 13.07456
4. Type de structure : bâtiment ; |  | Diamètre d (po) | 0.5147466
5. Chargement :
a. Charge permanente 20% (4 kN) ; |  | Élément proposé | Tige standard 5/8''
b. Surcharge 80% (16 kN). |  | Diamètre (pouces) | 0.625
|  | Diamètre (mm) | 15.875 | > d = 13,1 mm OK!
CONCEPTION |  | Étape 3: Calcul du diamètre selon la section nette
Déterminez le diamètre de la plus petite tige standard qui résistera en toute sécurité à la charge.
|  | Résistance ultime Fu (Mpa) | 260 |  | CSA S157-17, Tableau 1
|  | Facteur de résistance ɸR | 0.75 |  | CSA S157-17 p.49, Article 6.4 b)
|  | Aire (mm2) | 148.7179
|  | Diamètre d (mm) | 13.76058
|  | Diamètre d (po) | 0.5417551
RÉFÉRENCES
CNB2015 | Code nationale du bâtiment 2015 | Élément proposé | Tige standard 5/8''
Norme CSA S157-17 | Calcul de la résistance mécanique des éléments en aluminium | Diamètre (pouces) | 0.625
|  | Diamètre (mm) | 15.875 | > d = 13,8 mm OK!
ADM 2020 | Aluminum Design Manual 2020
Étape 4: Résultat
NOTES
Conversion de la charge dans l'exemple ADM | 1 k ≈ 4,44822 kN
4,5k x 4,44822 = 20,017 kN
d =
d = √(4∙𝐴/𝜋)
A≥(𝛼_𝐷 ∙𝐷+ 𝛼_(𝐿 )∙𝐿) /(𝜙_𝑅∙𝐹_𝑦 )
A≥(𝛼_𝐷 ∙𝐷+ 𝛼_(𝐿 )∙𝐿) /(𝜙_𝑅∙𝐹_𝑢 )
〖𝑇_𝑓= 𝛼〗_𝐷∙𝐷+ 𝛼_(𝐿 )∙𝐿
d =
d = √(4∙𝐴/𝜋)
Selon la section brute, un diamètre minimum de 13,1 mm est requis.
Selon la section nette, un diamètre minimum de 13,8 mm est requis.
D'après ces résultats, une tige standard 5/8'' (15,875mm) permet de résister en toute sécurité à la charge donnée.

## Exemple 2
Exemple 2 : Courroie rectangulaire en tension |  | Étapes de résolution
ÉTAPE 1: Calcul des charges pondérées
|  |  | αD | αL
|  | Facteur de pondération | 1.25 | 1.5 | CNB 2015 p.4-5, Tableau 4.1.3.2.-A
|  |  | Non pondéré | Pondéré
|  | Charge permanente D (kN) | 1.06 | 1.325
|  | Surcharge L (kN) | 4.24 | 6.36
|  | Charge totale Tf (kN) |  | 7.685
Étape 2: Calcul de l'épaisseur selon la section brute
Figure 2 - Courroie rectangulaire (Figure tirée du ADM 2020)
|  | Limite d'élasticité Fy (Mpa) | 200 |  | CSA S157-17, Tableau 1
DONNÉES |  | Facteur de résistance ɸR | 0.9 |  | CSA S157-17 p.49, Article 6.4 a)
1. Charge axiale non pondérée 5,3 kN ; |  | Aire (mm2) | 42.69444
2. Alliage : 5052-H36 ; |  | Largeur de la courroie (mm) | 25.4
3. Norme : CSA S157-17 ; |  | Épaisseur t minimale(mm) | 1.680884
4. Type de structure : bâtiment ; |  | Épaisseur t minimale(po) | 0.06617652
5. Chargement :
a. Charge permanente 20% (1,06 kN) ; |  | Épaisseur standard proposée (mm) | 1.8034 | > t = 1,681 mm OK!
b. Surcharge 80% (4,24 kN). |  | Épaisseur standard proposée (pouces) | 0.071
Étape 3: Calcul de l'épaisseur selon la section nette
CONCEPTION
Déterminez l'épaisseur requise par une bande de 25,4mm de large pour résister en toute sécurité à la charge donnée. |  | Résistance ultime Fu (Mpa) | 255 |  | CSA S157-17, Tableau 1
|  | Facteur de résistance ɸR | 0.75 |  | CSA S157-17 p.49, Article 6.4 b)
|  | Aire (mm2) | 40.18301
|  | Largeur de la courroie (mm) | 25.4
|  | Épaisseur t minimale (mm) | 1.582008
|  | Épaisseur t minimale (po) | 0.06228378
RÉFÉRENCES
CNB2015 | Code nationale du bâtiment 2015 | Épaisseur standard proposée (mm) | 1.8034 | > t = 1,582 mm OK!
Norme CSA S157-17 | Calcul de la résistance mécanique des éléments en aluminium | Épaisseur standard proposée (pouces) | 0.071
ADM 2020 | Aluminum Design Manual 2020
Étape 4: Résultat
NOTES
Conversion de la charge dans l'exemple ADM | 1 k ≈ 4,44822 kN
1,20k x 4,44822 = 5,33786 kN
〖𝑇_𝑓= 𝛼〗_𝐷∙𝐷+ 𝛼_(𝐿 )∙𝐿
A≥(𝛼_𝐷 ∙𝐷+ 𝛼_(𝐿 )∙𝐿) /(𝜙_𝑅∙𝐹_𝑦 )
A≥(𝛼_𝐷 ∙𝐷+ 𝛼_(𝐿 )∙𝐿) /(𝜙_𝑅∙𝐹_𝑢 )
𝑡=𝐴𝑖𝑟𝑒/(𝐿𝑎𝑟𝑔𝑒𝑢𝑟 𝑐𝑜𝑢𝑟𝑟𝑜𝑖𝑒)
𝑡=𝐴𝑖𝑟𝑒/(𝐿𝑎𝑟𝑔𝑒𝑢𝑟 𝑐𝑜𝑢𝑟𝑟𝑜𝑖𝑒)
Selon les résultats de la section brute et la section nette, une épaisseur minimale de 1,681 mm est requise.
D'après ces résultats, une épaisseur standard de 1,803 mm permet de résister en toute sécurité à la charge donnée.

## Exemple 3
Exemple 3 : Flexion d'une poutre en I sur 5 appuis |  | Étapes de résolution
ÉTAPE 1: Calcul des charges pondérées
|  |  | αD | αL
|  | Facteur de pondération | 1.25 | 1.5 |  |  | CNB 2015 p.4-5, Tableau 4.1.3.2.-A
|  |  | Non pondéré | Pondéré
|  | Charge permanente D (kN/m) | 13.12 | 16.4
|  | Surcharge L (kN/m) | 52.48 | 78.72
|  | Charge totale wf (kN/m) |  | 95.12
Étape 2: Calcul du moment maximum de flexion de la poutre sur 5 appuis
|  | Longueur de la poutre (m) | 4.88
|  | Distance entre les supports (m) | 1.22
|  | Coefficient M+ max | 0.0772 |  |  |  | Conciatori, 2016, p.36
Figure 3 - Poutre sur 5 appuis (Figure tirée du ADM 2020) |  | Coefficient M- max | -0.1071429 |  |  |  | Conciatori, 2016, p.36
|  | M+ max (kN∙m) | 10.92971
DONNÉES |  | M- max (kN∙m) | -15.16892
1. Charge uniforme de 65,6 kN/m (non pondérée) y compris le poids propre ;
2. Longueur de la poutre 4,88 m avec support latéral continu (pas de déversement possible) ;
3. Espacement entre les appuis : 1,22 m c.c. ; | [10 empty] | Référence : D Conciatori, 2016, « Formulaire technique pour les poutres isostatiques et hyperstatiques », Université Laval, p.36
4. Alliage : 6061-T6 ;
5. Norme : CSA S157-17 ;
6. Type de structure : bâtiment ;
7. Chargement :
a. Charge permanente 20% (13,12 kN/m) ;
b. Surcharge 80% (52,48 kN/m).
|  | ɸy | 0.9 |  |  |  | CSA S157-17 p.43, Article 6.4 a)
|  | Fy (Mpa) | 240 |  |  |  | CSA S157-17 p.40, Tableau 1
|  | Mf (N∙mm) | 15168922.3
CONCEPTION |  | S ≥ Mf /(ɸy ∙ Fy) (mm3) | 70226.49
Déterminez la dimension de la poutre en I standard la plus légère qui supportera la charge en utilisant le « Manuel des propriétés géométriques des sections extrudées en aluminium ». |  | Sx (mm3) pour profilé en I AS-8060 | 79690 |  |  | Manuel des extrusions en aluminium 2021, Profilé en I d'Hydro Aluminium ou Extrudex
RÉFÉRENCES |  | Étape 3: Vérification de la classe de la semelle en compression uniforme (§7.5.3.2)
CNB2015 | Code nationale du bâtiment 2015
Norme CSA S157-17 | Calcul de la résistance mécanique des éléments en aluminium | Fy (MPa) | 240 |  |  |  | CSA S157-17 , Tableau 1
ADM 2020 | Aluminum Design Manual 2020 | Fu (MPa) | 260 |  |  |  | CSA S157-17 , Tableau 1
Manuel des extrusions en aluminium 2021 | Manuel des propriétés géométriques des sections extrudées en aluminium 2021 | E | 70000 |  |  |  | CSA S157-17 p.45, Article 5.2.1.b)
D Conciatori, 2016 | D Conciatori, 2016, « Formulaire technique pour les poutres isostatiques et hyperstatiques », Université Laval |  | S (mm3) | d (mm) | t (mm) | b_prime (mm) | w (mm) | a = d - t (mm) | b (mm) | m | lambda | lamnda_bar
|  | AS-8060 - aile | 79690 | 101.6 | 7.92 | 101.6 | 6.35 | 93.68 | 50.8 | 4.380022 | 28.09408 | 0.5236264
NOTES |  | Équations appliquées :
Conversion de la charge dans l'exemple ADM | 1 k/ft ≈ 14,5939 kN/m
4,5k/ft x 14,5939 = 65,67255 kN/m
CSA S157-17 p.55, Article 7.5.3.2
CSA S157-17 p.65, Article 10.1.2
CSA S157-17 p.70, Article 11.1.c)
Étape 4: Vérification de la classe de l’âme: élément qui repose sur 2 rives; élément en flexion dans son propre plan (§7.5.2.1)
|  |  | S (mm3) | d (mm) | t (mm) | b_prime (mm) | w (mm) | a = d - t (mm) | b (mm) | m | lambda | lamnda_bar
|  | AS-8060 - âme | 79690 | 101.6 | 7.92 | 101.6 | 6.35 | 93.68 | 50.8 | 0.65 | 9.589291 | 0.1787283
Équations appliquées :
CSA S157-17 p.53, Article 7.5.2.1
CSA S157-17 p.65, Article 10.1.2
CSA S157-17 p.70, Article 11.1.a)
Étape 5: Vérification de la résistance en flexion de la section de classe 3 (gouverné par l’élancement de l’aile en compression)
|  | alpha | 0.2 |  |  | CSA S157-17 p.65, Article 10.1.3 |  | Équations appliquées :
|  | lamba_barr_0 | 0.5 |  |  | CSA S157-17 p.65, Article 10.1.3
|  | ɸy | 0.9 |  |  | CSA S157-17 p.49, Article 6.4 a) | [5 empty] | CSA S157-17 p.65, Article 10.1.3
|  |  | beta aile | F_barre | F_0 (MPa) | Mr (kN∙m)
|  | AS-8060 - aile | 2.332206 | 0.9935474 | 238.4514 | 17.10197 | [5 empty] | CSA S157-17 p.65, Article 10.1.3
CSA S157-17 p.71, Article 11.1.2.c)
Étape 6: Résistance en cisaillement
|  |  |  | Lambda_s | F_0
|  |  | h (mm) | 1,4*h/w | 0,6*F_y (MPa) | lamnda_bar | F_Sr (MPa) | Vr (kN)
|  |  | 85.76 | 18.90772 | 144 | 0.2729741 | 144 | 70.5770496 |  |  | CSA S157-17 p.74, Article 12.1.2
Référence : D Conciatori, 2016, « Formulaire technique pour les poutres isostatiques et hyperstatiques », Université Laval, p.36
|  | Coefficient R (Conciatori) | 0.6071
|  | Vf (kN) | 70.45176944
Étape 7: Résultat
〖𝑤_𝑓= 𝛼〗_𝐷∙𝐷+ 𝛼_(𝐿 )∙𝐿
𝑀_𝑓=−0,1071∙𝑤_𝑓∙𝐿^2
𝑀_𝑓=0.0772∙𝑤_𝑓∙𝐿^2
𝑀_𝑟=𝜙_𝑦∙𝑆∙𝐹_𝑦≥𝑀_𝑓
𝜆=[3+0.6(𝑎𝑡/𝑏𝑤)]𝑏/𝑡≤ 5𝑏/𝑡
𝜆=𝑚𝑏/𝑡
𝑚=3+0.6∙(𝑎∙𝑡)∕〖(𝑏∙𝑤)≤5〗
Ce n’est pas une classe 2 ∴ Classe 3.
𝜆 ̅=𝜆/𝜋 √(𝐹_𝑦/𝐸)=0,52⇒ Ce n’est pas une classe 2 ∴ Classe 3.
𝜆=𝑚𝑏/𝑡
𝑚=1,15+𝑓_1∕(2∙𝑓_2 )
Classe 1
𝜆 ̅=𝜆/𝜋 √(𝐹_𝑦/𝐸)=0,10⇒ Classe 1
𝛽=[1+𝛼(𝜆 ̅−(𝜆_𝑜 ) ̅ )+𝜆 ̅^2 ]/(2𝜆 ̅^2 )
𝐹 ̅=𝛽−√(𝛽^2−1/𝜆 ̅^2 )
" " 𝑀_𝑟=𝜙_𝑦∙𝑆∙𝐹 ̅∙𝐹_𝑦
𝑉_𝑟=𝜙_𝑦∙〖ℎ∙𝑤∙𝐹〗_𝑠𝑐
𝑉_𝑟=70,6 𝑘𝑁 > 𝑉_𝑓=70,45 𝑘𝑁 → 𝑂𝐾
𝑀_𝑟=17,1 𝑘𝑁∙𝑚 > 𝑀_𝑓=15,2 𝑘𝑁∙𝑚 → 𝑂𝐾
En utilisant le « Manuel des propriétés géométriques des sections extrudées en aluminium 2021 », la dimension de la poutre en I standard la plus légère qui supportera la charge sera le modèle Extrudex S-5258 (Toronto) ou Hydro Aluminium AS-8060 (Montréal).

## Exemple 4
Exemple 4 : Tube carrée en flexion |  | Étapes de résolution
ÉTAPE 1: Calcul des charges pondérées
|  |  | αD | αL
|  | Facteur de pondération | 1.25 | 1.5 |  | CNB 2015 p.4-5, Tableau 4.1.3.2.-A
|  |  | Non pondéré | Pondéré
|  | Charge permanente D (kN) | 1.334 | 1.6675
|  | Surcharge L (kN) | 5.336 | 8.004
|  | Charge totale wf (kN) |  | 9.6715
Étape 2: Calcul du moment sollicitant
|  | Longueur de la poutre (m) | 1.016 | [6 empty] | Référence : D Conciatori, 2016, « Formulaire technique pour les poutres isostatiques et hyperstatiques », Université Laval, p.11
|  | M_f max (kN∙m) | 2.456561
Figure 4 - Poutre sur 2 appuis (Figure tirée du ADM 2020)
DONNÉES
1. Charge concentrée de 6,67 kN appliquée à mi-portée; |  | Fy (MPa) | 170 |  | CSA S157-17 , Tableau 1
2. Portée de 1,016 m ; |  | Fu (MPa) | 205 |  | CSA S157-17 , Tableau 1
3. Alliage : 6063-T6 ; |  | ɸy | 0.9 |  | CSA S157-17 p.49, Article 6.4.a)
4. Norme : CSA S157-17 ; |  | E | 70000 |  | CSA S157-17 p.45, Article 5.2.1.b)
5. Type de structure : bâtiment ; |  | alpha | 0.2 |  | CSA S157-17 p.65, Article 10.1.3
6. Chargement : |  | lamba_barr_0 | 0.5 |  | CSA S157-17 p.65, Article 10.1.3
a. Charge permanente : 20% (1,334 kN); |  | S ≥ Mf /(ɸy ∙ Fy) (mm3) | 16055.95
b. Surcharge 80% (5,336 kN).
On choisit le profilé Extrudex V-18636 HSS 76 x 76 x 3,2 du Manuel des extrusions en aluminium 2021.
|  | Sx (mm3) | 21040 |  | Manuel des extrusions en aluminium 2021, Tubes carrés en coin rond d'Extrudex
CONCEPTION |  | Dimension extérieure (mm) | 76.2 |  | Manuel des extrusions en aluminium 2021, Tubes carrés en coin rond d'Extrudex
Trouvez l’épaisseur d'un tube carré standard de 76,2 mm qui supportera la charge en toute sécurité en utilisant le « Manuel des propriétés géométriques des sections extrudées en aluminium ». |  | Épaisseur (mm) | 3.18 |  | Manuel des extrusions en aluminium 2021, Tubes carrés en coin rond d'Extrudex
Étape 3: Élément qui repose sur deux rives (§7.5.2) ; éléments en compression uniforme (§7.5.2.2) composants en flexion
|  | Fy (MPa) | 170 |  | CSA S157-17, Tableau 1
RÉFÉRENCES |  | Fu (MPa) | 205 |  | CSA S157-17 , Tableau 1
CNB2015 | Code nationale du bâtiment 2015 | ɸy | 0.9 |  | CSA S157-17 p.49, Article 6.4.a)
Norme CSA S157-17 | Calcul de la résistance mécanique des éléments en aluminium | E | 70000 |  | CSA S157-17 p.45, Article 5.2.1.b)
ADM 2020 | Aluminum Design Manual 2020 | alpha | 0.2 |  | CSA S157-17 p.65, Article 10.1.3
Manuel des extrusions en aluminium 2021 | Manuel des propriétés géométriques des sections extrudées en aluminium 2021 | lamba_barr_0 | 0.5 |  | CSA S157-17 p.65, Article 10.1.3
D Conciatori, 2016 | D Conciatori, 2016, « Formulaire technique pour les poutres isostatiques et hyperstatiques », Université Laval |  | S (mm3) | d (mm) | t (mm) | a = d - t (mm) | m | lambda | lamnda_bar
|  | Profilé Extrudex V-18636 | 21040 | 76.2 | 3.18 | 73.02 | 1.65 | 37.88774 | 0.5943253
Équations appliquées :
NOTES
Conversion de la charge dans l'exemple ADM | 1 k ≈ 4,44822 kN |  |  | CSA S157-17 p.54, Article 7.5.2.2
| 1,5k x 4.44822 = 6,67 kN |  |  | CSA S157-17 p.54, Article 7.5.2.2
Vérification de la classe:
CSA S157-17 p.65, Article 10.1.2
CSA S157-17 p.70, Article 11.1.c)
Étape 4: Vérification de la résistance en flexion de la section de classe 3 (gouverné par l’élancement de l’aile en compression) : §11.2c ii)
|  |  | S (mm3) | beta aile | F_barre | calcul de t_m | M_r (kN·m)
|  | Profilé Extrudex V-18636 | 21040 | 1.942242 | 0.9720727 | 3.135281 | 3.21912
CSA S157-17 p.50, Article 7.3.3.1
CSA S157-17 p.65, Article 10.1.3
CSA S157-17 p.65, Article 10.1.3
CSA S157-17 p.65, Article 11.2c) ii)
Étape 5: Cisaillement
|  |  |  | Lambda_s | F_0
|  |  | h (mm) | 1,4*h/w | 0,6*F_y (MPa) | lamnda_bar | F_Sr (MPa) | Vr (kN) | Vf (kN)
|  | Profilé Extrudex V-18636 | 69.84 | 30.74717 | 102 | 0.3735995 | 102 | 40.77594432 | 4.83575
Équations appliquées:
Référence : D Conciatori, 2016, « Formulaire technique pour les poutres isostatiques et hyperstatiques », Université Laval, p.11
CSA S157-17 p.65, Article 12.1.2
CSA S157-17 p.65, Article 12.1.2
CSA S157-17 p.65, Article 12.1.2
Étape 6: Écrasement et flambage vertical de l’âme aux appuis (§12.3a)
|  |  | e (mm) | n (mm) | h (mm) | k | f_bf | F_bc | F_prime_c | C_r | limite
|  | Profilé Extrudex V-18636 | 0 | 5 | 69.84 | 0.5 | 0 | 102 | 358.0829 | 76.69852 | 2432.7
CSA S157-17 p.77, Article 12.3a)
CSA S157-17 p.77, Article 12.3a)
CSA S157-17 p.77, Article 12.3a)
Étape 7: Résultat
〖𝑤_𝑓= 𝛼〗_𝐷∙𝐷+ 𝛼_(𝐿 )∙𝐿
𝜆=𝑚𝑏/𝑡
𝑚=1,25+0.4∙(𝑎∙𝑡)∕〖(𝑏∙𝑤)≤1,65〗
Ce n’est pas une classe 2 ∴ Classe 3.
𝜆 ̅=𝜆/𝜋 √(𝐹_𝑦/𝐸)=37,89/𝜋 √(170/(70 000))=0,59⇒ Ce n’est pas une classe 2 ∴ Classe 3.
!
𝑉_𝑟=40,78 𝑘𝑁 > 𝑉_𝑓=4,84 𝑘𝑁 → 𝑂𝐾!
En utilisant le « Manuel des propriétés géométriques des sections extrudées en aluminium 2021 ». un tube carré standard comme le modèle Extrudex V-18636 HSS 76 x 76 x 3,2 permettrra de supporter la charge en toute sécurité.
𝑀_𝑟=𝜙_𝑦∙𝑆∙𝐹_𝑦≥𝑀_𝑓
𝑡_𝑚=𝑡√(𝐹 ̅ )
𝛽=(1+𝛼∙(𝜆 ̅−𝜆 ̅_0 )+𝜆 ̅^2 )∕(2∙𝜆 ̅^2 )
𝐹 ̅=𝛽−√(𝛽^2−1/𝜆 ̅^2 )
𝑀_𝑟=𝜙_𝑦∙𝑆∙𝐹_𝑦
Puisque la différence entre t et t_m est très petite, on admet que cette petite modification ne modifie pas le module de section. Donc,
Puisque la différence entre t et t_m est très petite, on admet que cette petite modification ne modifie pas le module de section. Donc, 𝑆_𝑚≈𝑆 .
𝑉_𝑟=𝜙_𝑦∙〖ℎ∙𝑤∙𝐹〗_𝑠𝑐
𝑉_𝑓=𝑤_𝑓∕2
𝜆_𝑠=〖1,4∙ℎ〗∕𝑤
𝐹_0=0.6∙𝐹_𝑦
𝜆 ̅=(𝜆_𝑠∕𝜋)∙√(𝐹_0∕𝐸)
𝐶_𝑟=𝜙_𝑦∙𝑘∙(𝑛+ℎ)∙𝑤∙𝐹_𝑐^′≤𝜙_𝑦∙𝑛∙𝑤∙𝐹_𝑦
𝑘=0,5∙(1+𝑒/(𝑛/2+ℎ))≤1
𝐹_𝑐^′=(𝜋^2∙𝐸∙𝑤^2)/(4∙ℎ^2 ) [1−(𝑓_𝑏𝑓/𝐹_𝑏𝑐 )^2 ]
!
𝐶_𝑟=76,7 𝑘𝑁 > 4,84 𝑘𝑁 → 𝑂𝐾!
𝑀_𝑟=3,22 𝑘𝑁∙𝑚 > 𝑀_𝑓=2,46 𝑘𝑁∙𝑚 → 𝑂𝐾

## Exemple 5
Exemple 5 : Tube en flexion/cisaillement soudé à la base |  | Étapes de résolution
ÉTAPE 1: Calcul des charges pondérées
|  |  | αD | αL
|  | Facteur de pondération | 1.25 | 1.5 |  | CNB 2015 p.4-5, Tableau 4.1.3.2.-A
|  |  | Non pondéré | Pondéré
|  | Charge permanente D (kN) | 0 | 0
|  | Surcharge L (kN) | 1 | 1.5
|  | Charge totale wf (kN) |  | 1.5
Étape 2: Calcul du moment sollicitant
|  |  | Fy (MPa) | Fu (MPa) | Fwy (MPa) | Fwu (MPa)
|  | Résistances nominales pour du 6061-T6 | 240 | 260 | 105 | 165 |  | CSA S157-17 p.43, Tableau 1
|  | Résistances nominales pour du 5356 | - | - | 95 | 240 |  | CSA S157-17 p.47, Tableau 3
|  | Longueur de la poutre (m) | 1
Figure 5 – Tube soudé à la base |  | M_f max (kN∙m) | 1.5
|  | ɸy | 0.9 |  | CSA S157-17 p.49, Article 6.4.a)
DONNÉES |  | ɸu | 0.75 |  | CSA S157-17 p.49, Article 6.4.b)
1. Charge vive concentrée : 1 kN; |  | E | 70000 |  | CSA S157-17 p.45, Article 5.2.1.b)
2. Longueur du poteau encastré à sa base : 1 m ; |  | alpha | 0.2 |  | CSA S157-17 p.65, Article 10.1.3
3. Soudure à la base ; métal d’apport : 5356 |  | lamba_barr_0 | 0.5 |  | CSA S157-17 p.65, Article 10.1.3
4. Alliage : 6061-T6 ; |  | Z ≥ Mf /(ɸu ∙ Fwu) (mm3) | 12121.21
5. Norme : ADM, Specification for Aluminum Structures et S157-17; |  | S ≥ Mf /(ɸy ∙ 1,5 ∙ Fwy) (mm3) | 11695.91
6. Type de structure : bâtiment ;
7. Chargement :
a. Charge permanente : 0 kN ; |  | On choisit le tube d'Hydro Aluminium AH-07021 HSS-76x3 du Manuel des extrusions en aluminium 2021.
b. Surcharge 1 kN. |  |  | A_n (mm2) | De (mm) | t (mm) | Z (mm3) | S (mm3) | R_b (mm) | lambda | lambda 1 | B_tb | D_tb | F_b
|  | Profilé Hydro Aluminium AH-07021 | 700 | 76.2 | 3.05 | 16290 | 12300 | 36.575 | 3.462918 | 11.3 | 184.1 | 9.41 | 151.5139
CONCEPTION
Trouvez la section tubulaire de forme ronde qui supportera la charge en toute sécurité en utilisant le « Manuel des propriétés géométriques des sections extrudées en aluminium 2021 ». La conception se fera sur le calcul aux états limites à l’aide de l’Aluminium Design Manual et de la norme S157-17. |  | M_ru (kN∙m) | 2.0158875 |  |  |  |  | ADM F.2 (Yielding and Rupture)
|  | M_ry (kN∙m) | 1.577475 |  |  |  |  | ADM F.2 (Yielding and Rupture)
|  | M_r-b (kN∙m) | 1.677259 |  |  |  |  | ADM F.2 (Yielding and Rupture)
|  | M_r (kN∙m) (la plus petite valeur) : | 1.577475 | > M_f = 1,5 kN∙m OK!
ADM B.5.5.4 (Pipes and Round Tubes)
RÉFÉRENCES
CNB2015 | Code nationale du bâtiment 2015 |  | ADM B.5.5.4 (Pipes and Round Tubes)
Norme CSA S157-17 | Calcul de la résistance mécanique des éléments en aluminium
ADM 2020 | Aluminum Design Manual 2020 |  | ADM B.5.5.4 (Pipes and Round Tubes)
Manuel des extrusions en aluminium 2021 | Manuel des propriétés géométriques des sections extrudées en aluminium 2021 |  | ADM B.5.5.4 (Pipes and Round Tubes)
NOTES
Étape 3: Cisaillement
|  |  | A_n (mm2) | A_wz (mm2) | kt | F_su (MPa) | F_swu (MPa) | V_n1 (kN)
|  | Profilé Hydro Aluminium AH-07021 | 700 | 700 | 1 | 156 | 99 | 25.9875
Formules appliquées:
ADM Équation G.4-2
pour du 6061-T6
pour du 6061-T6
où l’aire soudée = l’aire nette du tube
|  | kt = 1,00 pour du 6061-T6 | CAN/CSA S157-17 p.43, Tableau 1
|  |  | Lambda | lambda 1 | lamda 2 | F_swy (MPa) | V_n2 (kN)
|  | Profilé Hydro Aluminium AH-07021 | 31.32598 | 83.2 | 132.6 | 57 | 35.91
Formules appliquées:
ADM Équation G.4-4
ADM Table B.4.1 (Shear In Flat Elements)
ADM Équation G.4-4
ADM Table B.4.1 (Shear In Flat Elements)
ADM Équation G.4-4
|  | Puisque λ < λ_1 ⟹ F_s = F_swy = 57 MPa |  | ADM Équation G.4-4 | [6 empty] | ADM Table B.4.1 (Shear In Flat Elements)
pour du 5356
ADM Équation G.4-1
Comparaison des résultats :
|  | V_n (kN) (la plus petite valeur) : | 25.9875 | > V_f = 1,5 kN OK!
Étape 4: Résultat
〖𝑤_𝑓= 𝛼〗_𝐷∙𝐷+ 𝛼_(𝐿 )∙𝐿
En utilisant le « Manuel des propriétés géométriques des sections extrudées en aluminium 2021 », la section tubulaire de forme ronde d'Hydro Aluminium AH-07021 HSS-76x3 supportera la charge en toute sécurité.
𝑀_𝑟=𝜙_𝑢∙𝑍∙𝐹_𝑤𝑢≥𝑀_𝑓
𝑀_𝑟=𝜙_𝑦∙𝑆∙1,5∙𝐹_𝑤𝑦≥𝑀_𝑓
𝑀_𝑟=𝜙_𝑢∙𝑍∙𝐹_𝑤𝑢
𝑀_𝑟=𝜙_𝑦∙𝑆∙1,5∙𝐹_𝑤𝑦
𝑀_𝑟=𝜙_𝑦∙𝑆∙𝐹_𝑏
𝐹_𝑏=𝐵_𝑡𝑏−𝐷_𝑡𝑏∙𝜆
𝜆=√(𝑅_𝑏/𝑡)
𝜆_1=𝐶_𝑡𝑏=11,3
𝜆_2=𝐶_𝑡=20,6
𝑉_𝑛1=𝜙_𝑦∙[(𝐹_𝑠𝑢 (𝐴_𝑛−𝐴_𝑤𝑧 ))/(2∙𝑘_𝑡 )+(𝐹_𝑠𝑢𝑤∙𝐴_𝑤𝑧)/2]
𝑉_𝑛2=𝜙_𝑦∙[(𝐹_𝑠𝑢𝑤∙𝐴_𝑤𝑧)/2]
𝐹_𝑠𝑤𝑢=0,6∙𝐹_𝑓𝑤𝑢
𝜆=〖2,9(𝑅_𝑏/𝑡)〗^(5⁄8) (𝐿_𝑣/𝑅_𝑏 )^(1⁄4)
𝜆_1=(1,3∙𝐵_𝑠−𝐹_𝑠𝑦)/(1,63∙𝐷_𝑠 ) " "
𝜆_2=𝐶_𝑠/1,25
=
𝐵_𝑠=𝐹_𝑠𝑦 [1+(𝐹_𝑠𝑦/240𝜅)^(1⁄3) ] =57[1+(57/(240∙6,895))^(1⁄3) ]=75,55 𝑀𝑃𝑎
𝐷_𝑠=𝐵_𝑠/20 (〖6∙𝐵〗_𝑠/𝐸)^(1⁄2)=75,55/20 ((6∙75,55)/70000)^(1⁄2)=0,30
𝐶_𝑠=(2∙𝐵_𝑠)/(3∙𝐷_𝑠 ) " "=(2∙75,55)/(3∙0,30)=165,7
𝐹_𝑠𝑢=0,6∙𝐹_𝑓𝑢
𝐴_𝑛=𝐴_𝑤𝑧
𝐹_𝑠𝑢𝑦=0,6∙𝐹_𝑓𝑤𝑦
𝑀_𝑓=𝑃_𝑓∙𝐿

## Exemple 6
Exemple 6 : Plaque en flexion |  | Étapes de résolution
ÉTAPE 1: Calcul des charges pondérées
|  |  | Coefficient selon la combinaison de charges |  |  |  | CNB 2015 p.4-5, Tableau 4.1.3.2.-A
|  |  | αD | αL | αS
|  | Condition cas 1 | 1.4 | 0 | 0
|  | Condition cas 2 | 1.25 | 1.5 | 1
|  | Condition cas 3 | 1.25 | 1 | 1.5
|  |  | Non pondéré | Pondéré Cas 1 | Pondéré Cas 2 | Pondéré Cas 3
|  | D: charge permanente (kN) | 0.52 | 0.728 | 0.65 | 0.65
|  | L: Surcharge (kN) | 0.9 | 0 | 1.35 | 0.9
|  | S: surcharge de neige (S) (kN) | 0.38 | 0 | 0.38 | 0.57
|  | Charge totale Tf (kN) | 1.8 | 0.728 | 2.38 | 2.12
|  | On considère le pire cas (kN) : | 2.38
Étape 2: Moment sollicitant
Figure 6 - Plaque en flexion (Figure tirée du ADM 2020)
|  | Charge totale pondérée (kN) | 2.38
|  | Longueur de la plaque (mm) | 915
DONNÉES |  | Largeur de la plaque (mm) | 610
1. Charge répartie de 1,8 kN |  | Limite de la flèche (mm) | 9.5
2. Longueur de la plaque : 915 mm ; largeur de la plaque : 610 mm ;
3. Alliage : 6061-T6 ; |  | Moment Max M_f (kN∙m) | 0.544425
4. Norme : S157-17; |  | Moment Max M_f (N∙mm) | 544425
5. Type de structure : bâtiment ;
6. Chargement : |  | Fy (MPa) | 240 |  | CSA S157-17, Tableau 1
a. Charge permanente : D = 0,52 kN ; |  | Fu (MPa) | 260 |  | CSA S157-17, Tableau 1
b. Surcharge de neige : S = 0,38 kN ; |  | ɸy | 0.9 |  | CSA S157-17 p.49, Article 6.4.a)
c. Surcharge variable : L = 0,90 kN. |  | ɸu | 0.75 |  | CSA S157-17 p.49, Article 6.4.b)
|  | E (Mpa) | 70000 |  | CSA S157-17 p.45, Article 5.2.1.b)
|  | n | 0.33 |  | CSA S157-17 p.45, Article 5.2.1.c)
CONCEPTION |  | Calcul avec le module plastique Z:
Trouvez l’épaisseur minimum standard afin de supporter la charge totale avec une déflexion maximale de 9,5 mm. |  | Z ≥ M_f /(ɸu ∙ Fu) (mm3) | 2791.923
|  | Épaisseur t (mm) | 4.278749
|  | Inertie (mm4) | 3981.979
Calcul avec le module élastique S:
|  | S ≥ M_f /(ɸy ∙ Fy) (mm3) | 2520.486
RÉFÉRENCES |  | Épaisseur t (mm) | 4.979123
CNB2015 | Code nationale du bâtiment 2015 | Inertie (mm4) | 6274.905
Norme CSA S157-17 | Calcul de la résistance mécanique des éléments en aluminium
ADM 2020 | Aluminum Design Manual 2020 | Étape 3: Calcul de la flèche au centre
|  | Inertie requise pour limiter la flèche à 9,5mm (mm4) | 38494.56
NOTES
|  | Hauteur h requise (mm) | 9.114865
Étape 4: Résultat
〖𝑇_𝑓= 𝛼〗_𝐷∙𝐷+ 𝛼_(𝐿 )∙𝐿 + 𝛼_(𝑆 )∙𝑆
Afin de supporter la charge totale avec une déflexion maximale de 9,5 mm, il faut une épaisseur minimale de 9,1 mm.
𝑀_𝑓=(𝑃_𝑓∙𝐿)/4
𝑀_𝑟=𝜙_𝑦∙𝑆∙𝐹_𝑦≥𝑀_𝑓
𝑀_𝑟=𝜙_𝑢∙𝑍∙𝐹_𝑢≥𝑀_𝑓
𝑍=(𝑏∙𝑡^2 )∕4
𝐼=(𝑏∙ℎ^3 )∕12
𝑆=(𝑏∙𝑡^2 )∕6
𝐼=(𝑏∙ℎ^3 )∕12
Δ=(𝑃∙𝐿^3 (1−𝜈^2 ))/(48∙𝐸∙𝐼) →𝐼=(𝑃∙𝐿^3 (1−𝜈^2 ))/(48∙𝐸∙Δ)
𝐼=(𝑏∙ℎ^3 )∕〖12 →ℎ= 〗 (〖12∙𝐼〗∕𝑏)^(1/3)

## Exemple 7
Exemple 7 : Résistance en cisaillement et pression diamétrale sur des rivets |  | Étapes de résolution
ÉTAPE 1: Calcul des charges pondérées
|  |  | αD | αL
|  | Facteur de pondération | 1.25 | 1.5 |  | CNB 2015 p.4-5, Tableau 4.1.3.2.-A
|  |  | Non pondéré | Pondéré
|  | Charge permanente D (kN/m) | 1.58 | 1.975
|  | Surcharge L (kN/m) | 14.22 | 21.33
|  | Charge totale wf (kN/m) |  | 23.305
ÉTAPE 2: Critères géométriques
Selon l'article 18.7.1.1 de la norme S157-17:
|  | Tôle d'épaisseur t (mm) | 1.6
|  | 3t (mm) | 4.8
|  | Diamètre des rivets D (mm) | 4.76 | OK! Puisque t < D < 3t
Selon l'article 18.7.1.2 de la norme S157-17:
Figure 7 - Assemblage riveté avec feuilles (Figure tirée du ADM 2020)
DONNÉES
1. Charge de cisaillement par rivet de 15,8 kN/m
a. D = 10% = 1,58 kN/m
b. L = 90% = 14,22 kN/m |  | Diamètre des rivets D (mm) | 4.76
2. Rivets |  | D + 0,8 (mm) | 5.56
a. 4,76 mm de diamètre du rivet (D) ; |  | Diamètre des trous Dt (mm) | 4.85 | OK! Puisque Dt < D+0,8
b. Installés à froid (matricés à froid) alliage 2117-H34 avant l’installation ;
c. Espacés de (Et) 76,2 mm centre à centre ; |  | Selon l'article J.4.2 de l'ADM:
d. Diamètre des trous (Dt) : 4,85 mm
e. Distance (Dl) entre le dernier rivet et le bord 9,525 mm
3. Alliage de la tôle : 5052-H36 ; épaisseur 1,6 mm ;
4. Norme : S157-17;
5. Type de structure : bâtiment ; |  | Diamètre des rivets D (mm) | 4.76
|  | 3D (mm) | 14.28
|  | Distance centre-centre des rivets Et (mm) | 76.2 | OK! Puisque 3D < Et
CONCEPTION |  | Selon l'article J.4.3 de l'ADM:
Vérifiez la résistance de la connexion.
|  | Diamètre des rivets D (mm) | 4.76
RÉFÉRENCES |  | 1,5D (mm) | 7.14
CNB2015 | Code nationale du bâtiment 2015 | Distance centre-bord libre des rivets (mm) | 9.525 | OK! Puisque 1,5D < Distance centre-bord libre
Norme CSA S157-17 | Calcul de la résistance mécanique des éléments en aluminium
ADM 2020 | Aluminum Design Manual 2020 | ÉTAPE 3: Résistance d'un rivet (cisaillement)
|  |  | Fu (MPa) | Fy (MPa)
|  | Tôle d'alliage 5052-H36 | 255 | 200 |  | CSA S157-17 p.40, Tableau 1
NOTES |  | Rivet d'alliage 2117-H34 | 260 | 125 |  | ADM A.3.8
Conversion de la charge dans l'exemple ADM | 1 kip ≈ 4,44822 kN
| 0,090 kip x 4.44822 kN = 0,40034 kN | Diamètre des rivets D (mm) | 4.76
| 1 po = 0,0254 m | Espacement entre les rivets Et (mm) | 76.2
| 0,090 kip/po → 0,40034 kN/0,0254m = 15,8 kN/m | ɸf | 0.67 |  | CSA S157-17 p.49, Article 6.4.a)
|  | m | 1
|  | A (mm2) | 17.79524
|  | Fu (MPa) | 260
|  | Vr = ɸf · 0,6 · m · A · Fu (kN) | 1.859958 |  | CSA S157-17 p.93, Article 16.3.1
|  | Vr / Et (kN/mm) | 0.0244089
|  | Vr / Et (kN/m) | 24.4089 | OK! Puisque Vr/Et = 24,4 kN/m > wf =23,3 kN/m
ÉTAPE 4: Résistance à la pression de contact
|  | ɸu | 0.75 |  | CSA S157-17 p.49, Article 6.4.b)
|  | Distance centre-bord libre des rivets (mm) | 9.525
|  | t (mm) | 1.6
|  | Fu (MPa) | 255 |  | CSA S157-17 p.40, Tableau 1
|  | Diamètre des rivets D (mm) | 4.76
Selon l'article 16.4.1, la résistance à la pression de contact doit être la moindre des valeurs obtenues à l’aide des formules suivantes :
|  | Br = ɸu·e·t·Fu (kN) | 2.91465 |  | CSA S157-17 p.94, Article 16.4.1
|  | Br = ɸu ·2d·t·Fu (kN) | 2.91312
|  | La valeur moindre Br (kN) | 2.91312
|  | Br par mm: br = Br / Et (kN/mm) | 0.03822992
|  | Br par m: br = Br / Et (kN/m) | 38.22992 | OK! Puisque br = 38,2 kN/m > wf =23,3 kN/m
ÉTAPE 5: Résultat
〖𝑤_𝑓= 𝛼〗_𝐷∙𝐷+ 𝛼_(𝐿 )∙𝐿
Selon la vérification des différents critères géométriques et de résistance, la résistance de la connexion est adéquate.