## Informations
Calcul de Mr et Vr pour les poutres en aluminium sous diverses conditions
RÉALISATION DU CHIFFRIER
| Client | Alu-Québec dans le cadre du programme Alu-Compétences
| Consultant | WSP
| Développé par | Benoit Cusson, ing., M.Sc.
| Notices légales | Bien que le chiffrier de calcul ait été préparé avec minutie et selon les meilleures connaissances techniques, WSP n’assume aucune responsabilité par rapport à son utilisation par diverses parties.
L’utilisateur de ce chiffrier demeure l’ultime responsable des résultats qui en découlent et doit faire preuve de diligence dans la compréhension de celui-ci.
Étant donné que le fichier transmis n'est plus sous le contrôle de WSP, son intégrité n'est pas garantie. Aucune garantie n'est donnée sur les modifications qui peuvent y être apportées ultérieurement.
Prière d'acheminer tout commentaire sur ce chiffrier ou demande de développement à Alu-Québec.
SUIVI DES RÉVISIONS
| v.1 ¦ 2022-11-11 | Version initiale du chiffrier pour le programme Alu-Compétences
| v.0 ¦ 2021-08-31 | Chiffrier pour le concept de passerelle avec poutres en aluminium et platelage de bois
DESCRIPTION ET FONCTIONNEMENT DU CHIFFRIER
Ce chiffrier calcule la résistance en flexion et en cisaillement de poutres en I en aluminium sous diverses conditions.
Chaque colonnes du chiffrier représente une situation distincte de soudage pour la poutre. L'utilisateur doit déterminer la situation pertinente en se référant aux croquis disponibles dans le second onglet du chiffrier.
Les croquis des différentes situations de poutres montrent les soudures ainsi que l'étendue schématique de la zone affectée thermiquement.
La fonction Excel "Affichage / Nouvelle fenêtre" est utile pour visualiser différentes informations simultanément (par exemple : modifier l'entrée de donnée et visualiser les résultats ou la section effective).
Les étapes de calculs sont regroupées par sections pour faciliter la vision d'ensemble. L'utilisateur peut afficher ou réduire les différents détails de calculs.
| Entrée de donnée | Tous les résultats dépendent des cellules vertes qui sont les seules cellules à modifier par l'utilisateur.
Par défaut, les matériaux et dimensions de la situation #1 sont repris pour les autres situations pour comparer l'effet du soudage. L'utilisateur peut toutefois entrer des données différentes pour chaque situation.
| Âmes de classe 3 | En présence d'une âme de classe 3, l'utilisateur doit procéder à des itérations manuelles selon la méthodologie décrite plus bas.
| Paramètres principaux | Les cellules en bleu représentent certains paramètres principaux des calculs qui diffèrent entre les colonnes du chiffrier.
| Sections soudées | Une section paramétrique est établie pour permettre de traiter tous les cas de section soudée. Celle-ci est présentée dans le quatrième onglet du chiffrier.
Un outil graphique dans le même onglet permet de visualiser la section brute à l'étude ainsi que les sections élastique et plastique effectives.
HYPOTHÈSES DU CHIFFRIER
| Général | L'aile supérieure est celle qui est comprimée.
Les sections sont symétriques selon l'axe faible.
Bien que le chiffrier considère que les ailes inférieures et supérieures peuvent avoir des dimensions différentes, la norme limite implicitement l'utilisation des équations pour des poutres doublement symétriques.
L'axe neutre plastique se situe dans l'âme de la poutre.
Par conservatisme, b est considéré comme la demi-largeur des semelles pour le calcul de l'élancement local même dans le cas d'un congé qui pourrait être présent dans l'extrusion (vs S6:19 ¦ 17.9.1.1).
L'aire des soudures longitudinales est négligée dans le calcul des propriétés de section.
Pour le calcul de résistance au cisaillement, on considère que les assemblages sont plus résistants que le métal de base (i.e. CSA S6:19 ¦ 17.12.4.1.4 a) contrôle).
Pour le calcul de résistance au cisaillement, a > h.
| Sections soudées | Les entrées de données bhaztf, bhazbf et bhazw correspondent aux étendues de la zone affectée thermiquement selon S6:19 ¦ fig. 17.7.
En lien avec l'astérisque au bas de S6:19 ¦ fig. 17.7, l'utilisateur est responsable d'entrer une valeur de bhaz permettant d'obtenir l'étendue appropriée de la zone affectée thermiquement.
Pour les soudures d'angle âme-semelle, on considère de façon conservatrice que l'axe de la soudure est situé à la face intérieure de la semelle (voir S6:19 ¦ 17.3.2 et 17.8.3.2.2 pour le calcul de c/y).
Spécifiquement pour la situations #3, p ≥ bhazw et 2*p + 2*bhazw ≤ h. Ces conditions font en sorte que les ZAT de cette situation n'atteignent pas les semelles et ne se chevauchent pas.
Spécifiquement pour la situations #3, l'axe neutre élastique de la section brute se situe entre les deux soudures longitudinales de l'âme (voir S6:19 ¦ 17.8.3.2.2 pour le calcul de c/y).
En lien avec le dernier paragraphe de S6:19 ¦ 17.12.2, il est considéré que les propriétés des sections affectées par des soudures transversales sont aussi calculées avec la section effective selon S6:19 ¦ 17.8.3.2.
Les situations #5 à #8 présentent des soudures longitudinales et transversales. De façon conservatrice, on inclut l'aire de la soudure transversale dans le calcul de Aw.
Pour les situations #7 à #9 où l'âme est soudée transversalement, celle-ci est divisée en cinq sous-segments de hauteurs égales ayant leur propre y pour optimiser le calcul de c/y (voir S6:19 ¦ 17.8.3.2.2).
| Sections de classe 3 | La résistance des membrures retenues contre le flambement latéral de classe 3 selon S6:19 ¦ 17.12.2 laisse place à une certaine interprétation.
Le sous-comité technique du chapitre 17 de S6:19 travaille présentement à améliorer cet article et d'autres qui y sont relié. Entre temps, le chiffrier considère ce qui suit.
Pour les sections de classe 3 avec une âme de classe 1 ou 2, Mrc = φy S F_ Fy et Mrt = φu Sn Fu. Dans ce cas, seule la semelle peut voiler.
Pour les sections de classe 3 avec la semelle comprimée de classe 1 ou 2, Mrc = φy Sm Fy et Mrt = φu Sn Fu. Dans ce cas, seule l'âme peut voiler.
Les sections de classe 3 ayant l'âme et la semelle comprimée de classe 3 ne sont pas couvertes par le chiffrier. Une méthode de calcul est présentée dans Euro9.
Z, Zn, S et Sn sont calculés en considérant la plus petite épaisseur effective associée au soudage selon S6:19 ¦ 17.8.3.2.
| Âmes de classe 3 | Sm est calculé en considérant la plus petite épaisseur effective associée au soudage et au flambement local selon S6:19 ¦ 17.8.3.
Dans le calcul de Sm, l'épaisseur réduite de l'âme affecte le centre de gravité, la distribution des contraintes, le paramètre m de S6:19 ¦ 17.9.1.2.2, λ, λ_, F_ et ultimement l'épaisseur réduite de l'âme.
Il en résulte donc un calcul itératif où le paramètre m des âmes est calculé à partir des propriétés de section élastiques réduites par le soudage et le voilement local. Euro9 ¦ 6.7.2 détaille ce sujet.
Pour préserver le chiffrier des références circulaires, il a été choisi de laisser l'utilisateur effectuer manuellement les itérations requises s'il est en présence d'une âme de classe 3.
L'itération manuelle consiste à copier la plage E54:M54 et à la coller en valeur seulement dans la plage E53:M53 jusqu'à ce la convergence sur la hauteur comprimée de l'âme soit satisfaisante.
Cette itération manuelle est seulement requise en présence d'une âme de classe 3. Autrement, l'utilisateur peut laisser les cellules mauves tel quel.
RÉFÉRENCES
| Auteur | CSA S6:19
| Titre | Code canadien sur le calcul des ponts routiers
| Année | 2019
| Abréviation | S6:19
| Auteur | CSA S6.1:19
| Titre | Commentary on CSA S6:19, Canadian Highway Bridge Design Code
| Année | 2019
| Abréviation | S6.1:19
| Auteur | CSA S157-17
| Titre | Calcul de la résistance mécanique des éléments en aluminium + Commentaire
| Année | 2017
| Abréviation | S157-17
| Auteur | EN 1999-1-1:2007
| Titre | Eurocode 9: Design of aluminium structures - Part 1-1: General structural rules
| Année | 2007
| Abréviation | Euro9
| Auteur | Denis Beaulieu
| Titre | Calcul des charpentes d'aluminium
| Année | 2006
| Abréviation | Beaulieu
| Auteur | Florent Lévesque et Denis Tremblay
| Titre | Conception d'une passerelle d'aluminium
| Année | 2010
| Abréviation | Lévesque

## Calculs
Calcul de Mr et Vr pour les poutres en aluminium
| Situation |  | #1 | #2 | #3 | #4 | #5 | #6 | #7 | #8 | #9 | Unités | Référence
| Soudures longitudinales |  | - | 1x âme | 2x âme | 4x âme | 4x âme | 4x âme | 4x âme | 4x âme | -
| Soudures transversales |  | - | - | - | - | tf | bf | âme | tf, bf, w | tf, bf, w
1) RÉSUMÉ DES RÉSISTANCES
| Classe | Classe de la section en flexion | 3 | 3 | 3 | 3 | 3 | 3 | 3 | 3 | 3 |  | S6:19 ¦ 17.12.1
| Classe sem. | Classe de la semelle en compression | 3 | 3 | 3 | 3 | 3 | 3 | 3 | 3 | 3 |  | S6:19 ¦ 17.12.1
| Classe âme | Classe de l'âme en flexion | 2 | 2 | 2 | 2 | 2 | 2 | 2 | 2 | 2 |  | S6:19 ¦ 17.12.1
| λ_ semelle | Élancement normalisé de la semelle comprimée | 0.5824475 | 0.5824475 | 0.5824475 | 0.5824475 | 0.5824475 | 0.5824475 | 0.5824475 | 0.5824475 | 0.5824475 |  | S6:19 ¦ 17.9
| λ_ âme | Élancement normalisé de l'âme en flexion | 0.4391654 | 0.4391654 | 0.4391654 | 0.4391654 | 0.4391654 | 0.4391654 | 0.4391654 | 0.4391654 | 0.4391654 |  | S6:19 ¦ 17.9
| Mrclasse | MRL - Selon la classe | 699.0672 | 699.0672 | 686.1298 | 572.4111 | 434.1868 | 411.082 | 549.692 | 350.2188 | 350.2188 | kN-m | S6:19 ¦ 17.12.3.2
| Mrdévers | MNRL - Toutes classes | 587.6257 | 463.8412 | 455.4442 | 436.7661 | 407.1661 | 407.1661 | 359.1251 | 274.2284 | 291.3205 | kN-m | S6:19 ¦ 17.12.3.2
| Vr | Âme non-raidie | 1077.731 | 1012.243 | 1012.243 | 1012.243 | 1012.243 | 1012.243 | 1012.243 | 1012.243 | 1012.243 | kN | S6:19 ¦ 17.12.4.1.2
| Vr | Âme raidie | 1159.705 | 1156.239 | 1156.239 | 1156.239 | 1156.239 | 1156.239 | 1156.239 | 1156.239 | 1156.239 | kN | S6:19 ¦ 17.12.4.1.2
2) ENTRÉE DE DONNÉES
Matériaux
| Fy | Limite élastique | 240 | 240 | 240 | 240 | 240 | 240 | 240 | 240 | 240 | MPa | S6:19 ¦ 17.4.2
| Fu | Limite ultime | 260 | 260 | 260 | 260 | 260 | 260 | 260 | 260 | 260 | MPa | S6:19 ¦ 17.4.2
| Fwy | Limite élastique dans la ZAT | 105 | 105 | 105 | 105 | 105 | 105 | 105 | 105 | 105 | MPa | S6:19 ¦ 17.4.2
| E | Module élastique | 70000 | 70000 | 70000 | 70000 | 70000 | 70000 | 70000 | 70000 | 70000 | MPa | S6:19 ¦ 17.4.1
| G | Module élastique en cisaillement | 26000 | 26000 | 26000 | 26000 | 26000 | 26000 | 26000 | 26000 | 26000 | MPa | S6:19 ¦ 17.4.1
Dimensions de la poutre
| d | Profondeur poutre | 600 | 600 | 600 | 600 | 600 | 600 | 600 | 600 | 600 | mm
| ttf | Épaisseur aile supérieure | 20 | 20 | 20 | 20 | 20 | 20 | 20 | 20 | 20 | mm
| btf | Largeur aile supérieure | 250 | 250 | 250 | 250 | 250 | 250 | 250 | 250 | 250 | mm
| tbf | Épaisseur aile inférieure | 20 | 20 | 20 | 20 | 20 | 20 | 20 | 20 | 20 | mm
| bbf | Largeur aile inférieure | 250 | 250 | 250 | 250 | 250 | 250 | 250 | 250 | 250 | mm
| w | Épaisseur âme | 16 | 16 | 16 | 16 | 16 | 16 | 16 | 16 | 16 | mm
| h | Hauteur âme | 560 | 560 | 560 | 560 | 560 | 560 | 560 | 560 | 560 | mm
| L | Longueur libre non-retenue | 2700 | 2700 | 2700 | 2700 | 2700 | 2700 | 2700 | 2700 | 2700 | mm | S6:19 ¦ 17.3.2
| a | Espacement des raidisseurs transversaux | 6000 | 6000 | 6000 | 6000 | 6000 | 6000 | 6000 | 6000 | 6000 | mm | S6:19 ¦ 17.3.2
| Ω | Coefficient d'application de la charge | 1.4 | 1.4 | 1.4 | 1.4 | 1.4 | 1.4 | 1.4 | 1.4 | 1.4 |  | S6:19 ¦ 17.12.3.2
| ω | Coefficient de gradient de moment | 1 | 1 | 1 | 1 | 1 | 1 | 1 | 1 | 1 |  | S6:19 ¦ 17.12.3.2
Soudage
| bhaztf | Largeur de la ZAT dans la semelle supérieure | 0 | 0 | 0 | 35 | 117 | 35 | 35 | 117 | 117 | mm | S6:19 ¦ fig. 17.7 + 17.22.3.4.3
| bhazbf | Largeur de la ZAT dans la semelle inférieure | 0 | 0 | 0 | 35 | 35 | 117 | 35 | 117 | 117 | mm | S6:19 ¦ fig. 17.7 + 17.22.3.4.3
| bhazw | Largeur de la ZAT dans l'âme | 0 | 35 | 35 | 35 | 35 | 35 | 280 | 280 | 280 | mm | S6:19 ¦ fig. 17.7 + 17.22.3.4.3
| p | Décalage des soudures longi. de la situation #3 | - | - | 100 | - | - | - | - | - | - | mm | S6:19 ¦ fig. 17.7 + 17.22.3.4.3
| αtf | Sem. sup. (traité therm ou non, soudé ou non) | 0.2 | 0.2 | 0.2 | 0.4 | 0.4 | 0.4 | 0.4 | 0.4 | 0.4 |  | S6:19 ¦ 17.11.2.3
| αbf | Sem. inf. (traité therm ou non, soudé ou non) | 0.2 | 0.2 | 0.2 | 0.4 | 0.4 | 0.4 | 0.4 | 0.4 | 0.4 |  | S6:19 ¦ 17.11.2.3
| αw | Âme (traité therm ou non, soudé ou non) | 0.2 | 0.4 | 0.4 | 0.4 | 0.4 | 0.4 | 0.4 | 0.4 | 0.4 |  | S6:19 ¦ 17.11.2.3
| αsection | Section (traité therm ou non, soudé ou non) | 0.2 | 0.4 | 0.4 | 0.4 | 0.4 | 0.4 | 0.4 | 0.4 | 0.4 |  | S6:19 ¦ 17.11.2.3
| k | Présence soudures longitudinales ? (oui ou non) | non | oui | oui | oui | oui | oui | oui | oui | non |  | S6:19 ¦ 17.11.2.4
Itération pour âme classe 3
| hc entrée | Hauteur comprimée de l'âme entrée | 5 | 5 | 5 | 5 | 5 | 5 | 5 | 5 | 5 | mm | S6:19 ¦ 17.8.3.3.1 + voir premier onglet
| hc calculée | Hauteur comprimée de l'âme calculée = yt - ttf | 280 | 280 | 280 | 280 | 315.9356 | 244.0644 | 280 | 280 | 280 | mm | S6:19 ¦ 17.8.3.3.1 + voir premier onglet
| Convergence | hc entrée / hc calculée | 1.786% | 1.786% | 1.786% | 1.786% | 1.583% | 2.049% | 1.786% | 1.786% | 1.786% | mm | S6:19 ¦ 17.8.3.3.1 + voir premier onglet
3) PROPRIÉTÉS DE SECTION BRUTE
Calculs intermédiaires
| Atf | Aire semelle supérieure | 5000 | 5000 | 5000 | 5000 | 5000 | 5000 | 5000 | 5000 | 5000 | mm²
| y | CG aile supérieure | 590 | 590 | 590 | 590 | 590 | 590 | 590 | 590 | 590 | mm
| Itf | Inertie aile supérieure | 420666666.7 | 420666666.7 | 420666666.7 | 420666666.7 | 420666666.7 | 420666666.7 | 420666666.7 | 420666666.7 | 420666666.7 | mm4
| Abf | Aire semelle inférieure | 5000 | 5000 | 5000 | 5000 | 5000 | 5000 | 5000 | 5000 | 5000 | mm²
| y | CG aile inférieure | 10 | 10 | 10 | 10 | 10 | 10 | 10 | 10 | 10 | mm
| Ibf | Inertie aile inférieure | 420666666.7 | 420666666.7 | 420666666.7 | 420666666.7 | 420666666.7 | 420666666.7 | 420666666.7 | 420666666.7 | 420666666.7 | mm4
| Aw | Aire âme | 8960 | 8960 | 8960 | 8960 | 8960 | 8960 | 8960 | 8960 | 8960 | mm²
| y | CG âme | 300 | 300 | 300 | 300 | 300 | 300 | 300 | 300 | 300 | mm
| Iw | Inertie âme | 234154666.7 | 234154666.7 | 234154666.7 | 234154666.7 | 234154666.7 | 234154666.7 | 234154666.7 | 234154666.7 | 234154666.7 | mm4
Propriétés de section
| At | Aire totale (ΣAi) | 18960 | 18960 | 18960 | 18960 | 18960 | 18960 | 18960 | 18960 | 18960 | mm²
| Ms | Moment statique (Σ Ai yi) | 5688000 | 5688000 | 5688000 | 5688000 | 5688000 | 5688000 | 5688000 | 5688000 | 5688000 | mm³
| ye | ANE = Ms / At | 300 | 300 | 300 | 300 | 300 | 300 | 300 | 300 | 300 | mm
| yt | Fibre supérieure (comp.) | 300 | 300 | 300 | 300 | 300 | 300 | 300 | 300 | 300 | mm
| yb | Fibre inférieure (tend.) | 300 | 300 | 300 | 300 | 300 | 300 | 300 | 300 | 300 | mm
| Ix | Moment d'inertie (ΣIxi) | 1075488000 | 1075488000 | 1075488000 | 1075488000 | 1075488000 | 1075488000 | 1075488000 | 1075488000 | 1075488000 | mm4
| Sb | Module de section inf. | 3584960 | 3584960 | 3584960 | 3584960 | 3584960 | 3584960 | 3584960 | 3584960 | 3584960 | mm³
| St | Module de section sup. | 3584960 | 3584960 | 3584960 | 3584960 | 3584960 | 3584960 | 3584960 | 3584960 | 3584960 | mm³
| Iy | Moment d'inertie faible | 52274480 | 52274480 | 52274480 | 52274480 | 52274480 | 52274480 | 52274480 | 52274480 | 52274480 | mm4
| ry | Rayon de giration axe faible = √(Iy/A) | 52.50803 | 52.50803 | 52.50803 | 52.50803 | 52.50803 | 52.50803 | 52.50803 | 52.50803 | 52.50803 | mm
| yp | ANP = (Atf-Abf)/2w + h/2 + tbf | 300 | 300 | 300 | 300 | 300 | 300 | 300 | 300 | 300 | mm | Beaulieu ¦ fig. 6.5
| Zx | Module sect plast. = Σ Ai (yi-yp) | 4154400 | 4154400 | 4154400 | 4154400 | 4154400 | 4154400 | 4154400 | 4154400 | 4154400 | mm³ | Beaulieu ¦ fig. 6.5
| J | Const. St-Venant = 1/3 Σ b t³ | 2097920 | 2097920 | 2097920 | 2097920 | 2097920 | 2097920 | 2097920 | 2097920 | 2097920 | mm4 | Beaulieu ¦ éq. 5.95
| I1 | I1 = btf³ ttf / 12 (comprimée) | 26041666.7 | 26041666.7 | 26041666.7 | 26041666.7 | 26041666.7 | 26041666.7 | 26041666.7 | 26041666.7 | 26041666.7 | mm4 | Beaulieu ¦ fig. 6.23
| I2 | I2 = bbf³ tbf / 12 (tendue) | 26041666.7 | 26041666.7 | 26041666.7 | 26041666.7 | 26041666.7 | 26041666.7 | 26041666.7 | 26041666.7 | 26041666.7 | mm4 | Beaulieu ¦ fig. 6.23
| y1 | y1 = yt - ttf / 2 (comprimée) | 290 | 290 | 290 | 290 | 290 | 290 | 290 | 290 | 290 | mm | Beaulieu ¦ fig. 6.23
| y2 | y2 = yb - tbf / 2 (tendue) | 290 | 290 | 290 | 290 | 290 | 290 | 290 | 290 | 290 | mm | Beaulieu ¦ fig. 6.23
| Cw | Cw = (y1+y2)² I1 I2 / ( I1 + I2) | 4380208333333.3 | 4380208333333.3 | 4380208333333.3 | 4380208333333.3 | 4380208333333.3 | 4380208333333.3 | 4380208333333.3 | 4380208333333.3 | 4380208333333.3 | mm6 | Beaulieu ¦ fig. 6.23
| γ | γ=0.45 (y1+y2) [2I1/(I1+I2)-1] [1-(Iy/Ix)²] | 0 | 0 | 0 | 0 | 0 | 0 | 0 | 0 | 0 | mm | Beaulieu ¦ éq. 6.47
4) PROPRIÉTÉS SECTION PLASTIQUE RÉDUITES (SOUDAGE) | [12 empty] | S6:19 ¦ 17.8.3.2.1
Réduction des épaisseurs liée au soudage | [12 empty] | S6:19 ¦ 17.8.3.2.1
| réd. tf2 | Fwy / Fy ≤ 1 ou 1 selon la situation | 1 | 1 | 1 | 0.4375 | 0.4375 | 0.4375 | 0.4375 | 0.4375 | 0.4375
| réd. bf2 | Fwy / Fy ≤ 1 ou 1 selon la situation | 1 | 1 | 1 | 0.4375 | 0.4375 | 0.4375 | 0.4375 | 0.4375 | 0.4375
| réd. w1 | Fwy / Fy ≤ 1 ou 1 selon la situation | 1 | 1 | 1 | 0.4375 | 0.4375 | 0.4375 | 0.4375 | 0.4375 | 0.4375
| réd. w2 | Fwy / Fy ≤ 1 ou 1 selon la situation | 0 | 0.4375 | 0.4375 | 1 | 1 | 1 | 0.4375 | 0.4375 | 0.4375
| réd. w3 | Fwy / Fy ≤ 1 ou 1 selon la situation | 0 | 1 | 1 | 0.4375 | 0.4375 | 0.4375 | 0.4375 | 0.4375 | 0.4375
| réd. w4 | Fwy / Fy ≤ 1 ou 1 selon la situation | 0 | 0 | 0.4375 | 0 | 0 | 0 | 0.4375 | 0.4375 | 0.4375
| réd. w5 | Fwy / Fy ≤ 1 ou 1 selon la situation | 0 | 0 | 1 | 0 | 0 | 0 | 0.4375 | 0.4375 | 0.4375
| réd. w6 | Fwy / Fy ≤ 1 ou 1 selon la situation | 0 | 0 | 0 | 0 | 0 | 0 | 0 | 0 | 0
Dimensions effectives de la poutre | [12 empty] | Le quatrième onglet du chiffrier permet de visualiser la section efficace
| ttf1 | ttf | 20 | 20 | 20 | 20 | 20 | 20 | 20 | 20 | 20 | mm
| ttf2 | ttf * réd. tf2 | 20 | 20 | 20 | 8.75 | 8.75 | 8.75 | 8.75 | 8.75 | 8.75 | mm
| btf1 | (btf - btf2) / 2 | 117 | 117 | 117 | 82 | 0 | 82 | 82 | 0 | 0 | mm
| btf2 | w + 2 bhaztf | 16 | 16 | 16 | 86 | 250 | 86 | 86 | 250 | 250 | mm
| tbf1 | tbf | 20 | 20 | 20 | 20 | 20 | 20 | 20 | 20 | 20 | mm
| tbf2 | tbf * réd. bf2 | 20 | 20 | 20 | 8.75 | 8.75 | 8.75 | 8.75 | 8.75 | 8.75 | mm
| bbf1 | (bbf - bbf2) / 2 | 117 | 117 | 117 | 82 | 82 | 0 | 82 | 0 | 0 | mm
| bbf2 | w + 2 bhazbf | 16 | 16 | 16 | 86 | 86 | 250 | 86 | 250 | 250 | mm
| w1 | w * réd. w1 | 16 | 16 | 16 | 7 | 7 | 7 | 7 | 7 | 7 | mm
| w2 | w * réd. w2 | 0 | 7 | 7 | 16 | 16 | 16 | 7 | 7 | 7 | mm
| w3 | w * réd. w3 | 0 | 16 | 16 | 7 | 7 | 7 | 7 | 7 | 7 | mm
| w4 | w * réd. w4 | 0 | 0 | 7 | 0 | 0 | 0 | 7 | 7 | 7 | mm
| w5 | w * réd. w5 | 0 | 0 | 16 | 0 | 0 | 0 | 7 | 7 | 7 | mm
| w6 | w * réd. w6 | 0 | 0 | 0 | 0 | 0 | 0 | 0 | 0 | 0 | mm
| h1 | variable en fonction de la situation | 560 | 245 | 65 | 35 | 35 | 35 | 112 | 112 | 112 | mm
| h2 | variable en fonction de la situation | 0 | 70 | 70 | 490 | 490 | 490 | 112 | 112 | 112 | mm
| h3 | variable en fonction de la situation | 0 | 245 | 290 | 35 | 35 | 35 | 112 | 112 | 112 | mm
| h4 | variable en fonction de la situation | 0 | 0 | 70 | 0 | 0 | 0 | 112 | 112 | 112 | mm
| h5 | variable en fonction de la situation | 0 | 0 | 65 | 0 | 0 | 0 | 112 | 112 | 112 | mm
| h6 | variable en fonction de la situation | 0 | 0 | 0 | 0 | 0 | 0 | 0 | 0 | 0 | mm
Calculs intermédiaires
| Atf | Aire semelle supérieure | 5000 | 5000 | 5000 | 4032.5 | 2187.5 | 4032.5 | 4032.5 | 2187.5 | 2187.5 | mm²
| ytf | CG aile supérieure | 590 | 590 | 590 | 590 | 590 | 590 | 590 | 590 | 590 | mm
| Itf | Inertie aile supérieure | 420666666.7 | 420666666.7 | 420666666.7 | 339247384.4 | 233596785.1 | 258693415.7 | 339247384.4 | 183982706.7 | 183982706.7 | mm4
| Abf | Aire semelle inférieure | 5000 | 5000 | 5000 | 4032.5 | 4032.5 | 2187.5 | 4032.5 | 2187.5 | 2187.5 | mm²
| ybf | CG aile inférieure | 10 | 10 | 10 | 10 | 10 | 10 | 10 | 10 | 10 | mm
| Ibf | Inertie aile inférieure | 420666666.7 | 420666666.7 | 420666666.7 | 339247384.4 | 258693415.7 | 233596785.1 | 339247384.4 | 183982706.7 | 183982706.7 | mm4
| Aw | Aire âme | 8960 | 8330 | 7700 | 8330 | 8330 | 8330 | 3920 | 3920 | 3920 | mm²
| yw | CG âme | 300 | 300 | 300 | 300 | 300 | 300 | 300 | 300 | 300 | mm
| Iw | Inertie âme | 234154666.7 | 233897416.7 | 192816166.7 | 190679416.7 | 201943808.6 | 201943808.6 | 102442666.7 | 102442666.7 | 102442666.7 | mm4
Sous-calculs pour l'âme
| Aw1 | Aire âme 1 | 8960 | 3920 | 1040 | 245 | 245 | 245 | 784 | 784 | 784 | mm²
| y1 | CG âme 1 | 300 | 457.5 | 547.5 | 562.5 | 562.5 | 562.5 | 524 | 524 | 524 | mm
| Iw1 | Inertie âme 1 | 234154666.7 | 116848666.7 | 64072666.7 | 16907041.7 | 21968299.6 | 12508395.0 | 40157525.3 | 40157525.3 | 40157525.3 | mm4
| Aw2 | Aire âme 2 | 0 | 490 | 490 | 7840 | 7840 | 7840 | 784 | 784 | 784 | mm²
| y2 | CG âme 2 | 20 | 300 | 480 | 300 | 300 | 300 | 412 | 412 | 412 | mm
| Iw2 | Inertie âme 2 | 0 | 200083.3 | 16076083.3 | 156865333.3 | 167467113.9 | 167467113.9 | 10654037.3 | 10654037.3 | 10654037.3 | mm4
| Aw3 | Aire âme 3 | 0 | 3920 | 4640 | 245 | 245 | 245 | 784 | 784 | 784 | mm²
| y3 | CG âme 3 | 20 | 142.5 | 300 | 37.5 | 37.5 | 37.5 | 300 | 300 | 300 | mm
| Iw3 | Inertie âme 3 | 0 | 116848666.7 | 32518666.7 | 16907041.7 | 12508395.0 | 21968299.6 | 819541.3 | 819541.3 | 819541.3 | mm4
| Aw4 | Aire âme 4 | 0 | 0 | 490 | 0 | 0 | 0 | 784 | 784 | 784 | mm²
| y4 | CG âme 4 | 20 | 20 | 120 | 20 | 20 | 20 | 188 | 188 | 188 | mm
| Iw4 | Inertie âme 4 | 0 | 0 | 16076083.3 | 0 | 0 | 0 | 10654037.3 | 10654037.3 | 10654037.3 | mm4
| Aw5 | Aire âme 5 | 0 | 0 | 1040 | 0 | 0 | 0 | 784 | 784 | 784 | mm²
| y5 | CG âme 5 | 20 | 20 | 52.5 | 20 | 20 | 20 | 76 | 76 | 76 | mm
| Iw5 | Inertie âme 5 | 0 | 0 | 64072666.7 | 0 | 0 | 0 | 40157525.3 | 40157525.3 | 40157525.3 | mm4
| Aw6 | Aire âme 6 | 0 | 0 | 0 | 0 | 0 | 0 | 0 | 0 | 0 | mm²
| y6 | CG âme 6 | 20 | 20 | 20 | 20 | 20 | 20 | 20 | 20 | 20 | mm
| Iw6 | Inertie âme 6 | 0 | 0 | 0 | 0 | 0 | 0 | 0 | 0 | 0 | mm4
Propriétés de section
| At | Aire totale (ΣAi) | 18960 | 18330 | 17700 | 16395 | 14550 | 14550 | 11985 | 8295 | 8295 | mm²
| Ms | Moment statique (Σ Ai yi) | 5688000 | 5499000 | 5310000 | 4918500 | 3829950 | 4900050 | 3595500 | 2488500 | 2488500 | mm³
| ye | ANE = Ms / At | 300 | 300 | 300 | 300 | 263.2268 | 336.7732 | 300 | 300 | 300 | mm
| yt | Fibre supérieure (comp.) | 300 | 300 | 300 | 300 | 336.7732 | 263.2268 | 300 | 300 | 300 | mm
| yb | Fibre inférieure (tend.) | 300 | 300 | 300 | 300 | 263.2268 | 336.7732 | 300 | 300 | 300 | mm
| Ix | Moment d'inertie (ΣIxi) | 1075488000 | 1075230750 | 1034149500 | 869174185.5 | 694234009.4 | 694234009.4 | 780937435.5 | 470408080.1 | 470408080.1 | mm4
| Sb | Module de section inf. | 3584960 | 3584102.5 | 3447165 | 2897247.3 | 2637398.6 | 2061428.9 | 2603124.8 | 1568026.9 | 1568026.9 | mm³
| St | Module de section sup. | 3584960 | 3584102.5 | 3447165 | 2897247.3 | 2061428.9 | 2637398.6 | 2603124.8 | 1568026.9 | 1568026.9 | mm³
| position yp | Position de l'axe neutre plastique dans l'âme | 1 | 2 | 3 | 2 | 2 | 2 | 3 | 3 | 3
| yp | ANP = (Atf-Abf±Ai) / 2wi + yi | 300 | 300 | 300 | 300 | 242.34375 | 357.65625 | 300 | 300 | 300 | mm | Beaulieu ¦ fig. 6.5
| Zx | Module sect plast. = Σ Ai (yi-yp) | 4154400 | 4143375 | 3927600 | 3427875 | 2839637.1 | 2839637.1 | 2887650 | 1817550 | 1817550 | mm³ | Beaulieu ¦ fig. 6.5
5) PROPRIÉTÉS SECTION ÉLASTIQUE RÉDUITES (SOUDAGE ET VOILEMENT) | [12 empty] | S6:19 ¦ 17.8.3.2.2
Dimensions de base en considérant le soudage seulement | [12 empty] | S6:19 ¦ 17.8.3.2.2
| réd. tf2 | Fwy / Fy * c / y ≤ 1 où c/y est selon la situation | 1 | 1 | 1 | 0.46875 | 0.4525862 | 0.46875 | 0.46875 | 0.4525862 | 0.4525862
| réd. bf2 | Fwy / Fy * c / y ≤ 1 où c/y est selon la situation | 1 | 1 | 1 | 0.46875 | 0.46875 | 0.4525862 | 0.46875 | 0.4525862 | 0.4525862
| réd. w1 | Fwy / Fy * c / y ≤ 1 où c/y est selon la situation | 1 | 1 | 1 | 0.46875 | 0.46875 | 0.46875 | 0.5859375 | 0.5859375 | 0.5859375
| réd. w2 | Fwy / Fy * c / y ≤ 1 où c/y est selon la situation | 0 | 1 | 0.7291667 | 1 | 1 | 1 | 1 | 1 | 1
| réd. w3 | Fwy / Fy * c / y ≤ 1 où c/y est selon la situation | 0 | 1 | 1 | 0.46875 | 0.46875 | 0.46875 | 1 | 1 | 1
| réd. w4 | Fwy / Fy * c / y ≤ 1 où c/y est selon la situation | 0 | 0 | 0.7291667 | 0 | 0 | 0 | 1 | 1 | 1
| réd. w5 | Fwy / Fy * c / y ≤ 1 où c/y est selon la situation | 0 | 0 | 1 | 0 | 0 | 0 | 0.5859375 | 0.5859375 | 0.5859375
| h1 | variable en fonction de la situation | 560 | 245 | 65 | 35 | 35 | 35 | 112 | 112 | 112 | mm
| h2 | variable en fonction de la situation | 0 | 70 | 70 | 490 | 490 | 490 | 112 | 112 | 112 | mm
| h3 | variable en fonction de la situation | 0 | 245 | 290 | 35 | 35 | 35 | 112 | 112 | 112 | mm
| h4 | variable en fonction de la situation | 0 | 0 | 70 | 0 | 0 | 0 | 112 | 112 | 112 | mm
| h5 | variable en fonction de la situation | 0 | 0 | 65 | 0 | 0 | 0 | 112 | 112 | 112 | mm
Réduction des épaisseurs liée au soudage et au voilement | [12 empty] | S6:19 ¦ 17.8.3.2.2
| réd. tf2 | Fwy / Fy * c / y ≤ 1 où c/y est selon la situation | 1 | 1 | 1 | 0.46875 | 0.4525862 | 0.46875 | 0.46875 | 0.4525862 | 0.4525862
| réd. bf2 | Fwy / Fy * c / y ≤ 1 où c/y est selon la situation | 1 | 1 | 1 | 0.46875 | 0.46875 | 0.4525862 | 0.46875 | 0.4525862 | 0.4525862
| réd. w1 | Fwy / Fy * c / y ≤ 1 où c/y est selon la situation | 1 | 1 | 1 | 0.46875 | 0.46875 | 0.46875 | 0.5859375 | 0.5859375 | 0.5859375
| réd. w2 | Fwy / Fy * c / y ≤ 1 où c/y est selon la situation | 1 | 1 | 1 | 0.46875 | 0.46875 | 0.46875 | 0.5859375 | 0.5859375 | 0.5859375
| réd. w3 | Fwy / Fy * c / y ≤ 1 où c/y est selon la situation | 0 | 1 | 0.7291667 | 1 | 1 | 1 | 1 | 1 | 1
| réd. w4 | Fwy / Fy * c / y ≤ 1 où c/y est selon la situation | 0 | 1 | 1 | 0.46875 | 0.46875 | 0.46875 | 1 | 1 | 1
| réd. w5 | Fwy / Fy * c / y ≤ 1 où c/y est selon la situation | 0 | 0 | 0.7291667 | 0 | 0 | 0 | 1 | 1 | 1
| réd. w6 | Fwy / Fy * c / y ≤ 1 où c/y est selon la situation | 0 | 0 | 1 | 0 | 0 | 0 | 0.5859375 | 0.5859375 | 0.5859375
Dimensions effectives de la poutre | [12 empty] | Le quatrième onglet du chiffrier permet de visualiser la section efficace
| ttf1 | ttf | 20 | 20 | 20 | 20 | 20 | 20 | 20 | 20 | 20 | mm
| ttf2 | ttf * réd. tf2 | 20 | 20 | 20 | 9.375 | 9.051724 | 9.375 | 9.375 | 9.051724 | 9.051724 | mm
| btf1 | (btf - btf2) / 2 | 117 | 117 | 117 | 82 | 0 | 82 | 82 | 0 | 0 | mm
| btf2 | w + 2 bhaztf | 16 | 16 | 16 | 86 | 250 | 86 | 86 | 250 | 250 | mm
| tbf1 | tbf | 20 | 20 | 20 | 20 | 20 | 20 | 20 | 20 | 20 | mm
| tbf2 | tbf * réd. bf2 | 20 | 20 | 20 | 9.375 | 9.375 | 9.051724 | 9.375 | 9.051724 | 9.051724 | mm
| bbf1 | (bbf - bbf2) / 2 | 117 | 117 | 117 | 82 | 82 | 0 | 82 | 0 | 0 | mm
| bbf2 | w + 2 bhazbf | 16 | 16 | 16 | 86 | 86 | 250 | 86 | 250 | 250 | mm
| w1 | w * réd. w1 | 16 | 16 | 16 | 7.5 | 7.5 | 7.5 | 9.375 | 9.375 | 9.375 | mm
| w2 | w * réd. w2 | 16 | 16 | 16 | 7.5 | 7.5 | 7.5 | 9.375 | 9.375 | 9.375 | mm
| w3 | w * réd. w3 | 0 | 16 | 11.66667 | 16 | 16 | 16 | 16 | 16 | 16 | mm
| w4 | w * réd. w4 | 0 | 16 | 16 | 7.5 | 7.5 | 7.5 | 16 | 16 | 16 | mm
| w5 | w * réd. w5 | 0 | 0 | 11.66667 | 0 | 0 | 0 | 16 | 16 | 16 | mm
| w6 | w * réd. w6 | 0 | 0 | 16 | 0 | 0 | 0 | 9.375 | 9.375 | 9.375 | mm
| h1 | variable en fonction de la situation | 5 | 5 | 5 | 5 | 5 | 5 | 5 | 5 | 5 | mm
| h2 | variable en fonction de la situation | 555 | 240 | 60 | 30 | 30 | 30 | 107 | 107 | 107 | mm
| h3 | variable en fonction de la situation | 0 | 70 | 70 | 490 | 490 | 490 | 112 | 112 | 112 | mm
| h4 | variable en fonction de la situation | 0 | 245 | 290 | 35 | 35 | 35 | 112 | 112 | 112 | mm
| h5 | variable en fonction de la situation | 0 | 0 | 70 | 0 | 0 | 0 | 112 | 112 | 112 | mm
| h6 | variable en fonction de la situation | 0 | 0 | 65 | 0 | 0 | 0 | 112 | 112 | 112 | mm
Calculs intermédiaires
| Atf | Aire semelle supérieure | 5000 | 5000 | 5000 | 4086.25 | 2262.931 | 4086.25 | 4086.25 | 2262.931 | 2262.931 | mm²
| ytf | CG aile supérieure | 590 | 590 | 590 | 590 | 590 | 590 | 590 | 590 | 590 | mm
| Itf | Inertie aile supérieure | 420666666.7 | 420666666.7 | 420666666.7 | 343768863.5 | 240415658.6 | 263877502.7 | 343768863.5 | 190327950.9 | 190327950.9 | mm4
| Abf | Aire semelle inférieure | 5000 | 5000 | 5000 | 4086.25 | 4086.25 | 2262.931 | 4086.25 | 2262.931 | 2262.931 | mm²
| ybf | CG aile inférieure | 10 | 10 | 10 | 10 | 10 | 10 | 10 | 10 | 10 | mm
| Ibf | Inertie aile inférieure | 420666666.7 | 420666666.7 | 420666666.7 | 343768863.5 | 263877502.7 | 240415658.6 | 343768863.5 | 190327950.9 | 190327950.9 | mm4
| Aw | Aire âme | 8960 | 8960 | 8353.333 | 8365 | 8365 | 8365 | 7476 | 7476 | 7476 | mm²
| yw | CG âme | 300 | 300 | 300 | 300 | 300 | 300 | 300 | 300 | 300 | mm
| Iw | Inertie âme | 234154666.7 | 234154666.7 | 214250944.4 | 193094708.3 | 203896978.9 | 203896978.9 | 158142208 | 158142208 | 158142208 | mm4
Sous-calculs pour l'âme
| Aw1 | Aire âme 1 | 80 | 80 | 80 | 37.5 | 37.5 | 37.5 | 46.875 | 46.875 | 46.875 | mm²
| y1 | CG âme 1 | 577.5 | 577.5 | 577.5 | 577.5 | 577.5 | 577.5 | 577.5 | 577.5 | 577.5 | mm
| Iw1 | Inertie âme 1 | 6160666.7 | 6160666.7 | 6160666.7 | 2887812.5 | 3684147.8 | 2188329.6 | 3609765.625 | 3609765.625 | 3609765.625 | mm4
| Aw2 | Aire âme 2 | 8880 | 3840 | 960 | 225 | 225 | 225 | 1003.125 | 1003.125 | 1003.125 | mm²
| y2 | CG âme 2 | 297.5 | 455 | 545 | 560 | 560 | 560 | 521.5 | 521.5 | 521.5 | mm
| Iw2 | Inertie âme 2 | 227994000 | 110688000 | 57912000 | 15226875 | 19721894.0 | 11312970.4 | 50172634.4 | 50172634.4 | 50172634.4 | mm4
| Aw3 | Aire âme 3 | 0 | 1120 | 816.6667 | 7840 | 7840 | 7840 | 1792 | 1792 | 1792 | mm²
| y3 | CG âme 3 | 20 | 300 | 480 | 300 | 300 | 300 | 412 | 412 | 412 | mm
| Iw3 | Inertie âme 3 | 0 | 457333.3 | 26793472.2 | 156865333.3 | 166989637.1 | 166989637.1 | 24352085.3 | 24352085.3 | 24352085.3 | mm4
| Aw4 | Aire âme 4 | 0 | 3920 | 4640 | 262.5 | 262.5 | 262.5 | 1792 | 1792 | 1792 | mm²
| y4 | CG âme 4 | 20 | 142.5 | 300 | 37.5 | 37.5 | 37.5 | 300 | 300 | 300 | mm
| Iw4 | Inertie âme 4 | 0 | 116848666.7 | 32518666.7 | 18114687.5 | 13501300.0 | 23406041.8 | 1873237.3 | 1873237.3 | 1873237.3 | mm4
| Aw5 | Aire âme 5 | 0 | 0 | 816.6667 | 0 | 0 | 0 | 1792 | 1792 | 1792 | mm²
| y5 | CG âme 5 | 20 | 20 | 120 | 20 | 20 | 20 | 188 | 188 | 188 | mm
| Iw5 | Inertie âme 5 | 0 | 0 | 26793472.2 | 0 | 0 | 0 | 24352085.3 | 24352085.3 | 24352085.3 | mm4
| Aw6 | Aire âme 6 | 0 | 0 | 1040 | 0 | 0 | 0 | 1050 | 1050 | 1050 | mm²
| y6 | CG âme 6 | 20 | 20 | 52.5 | 20 | 20 | 20 | 76 | 76 | 76 | mm
| Iw6 | Inertie âme 6 | 0 | 0 | 64072666.7 | 0 | 0 | 0 | 53782400 | 53782400 | 53782400 | mm4
Propriétés de section
| At | Aire totale (ΣAi) | 18960 | 18960 | 18353.33 | 16537.5 | 14714.18 | 14714.18 | 15648.5 | 12001.86 | 12001.86 | mm²
| Ms | Moment statique (Σ Ai yi) | 5688000 | 5688000 | 5506000 | 4961250 | 3885491.8 | 4943016.8 | 4694550 | 3600558.6 | 3600558.6 | mm³
| ye | ANE = Ms / At | 300 | 300 | 300 | 300 | 264.0644 | 335.9356 | 300 | 300 | 300 | mm
| yt | Fibre supérieure (comp.) | 300 | 300 | 300 | 300 | 335.9356 | 264.0644 | 300 | 300 | 300 | mm
| yb | Fibre inférieure (tend.) | 300 | 300 | 300 | 300 | 264.0644 | 335.9356 | 300 | 300 | 300 | mm
| Ix | Moment d'inertie (ΣIxi) | 1075488000 | 1075488000 | 1055584277.8 | 880632435.3 | 708190140.2 | 708190140.2 | 845679935.0 | 538798109.7 | 538798109.7 | mm4
| Sb | Module de section inf. | 3584960 | 3584960 | 3518614.3 | 2935441.5 | 2681883.9 | 2108113.0 | 2818933.1 | 1795993.7 | 1795993.7 | mm³
| St | Module de section sup. | 3584960 | 3584960 | 3518614.3 | 2935441.5 | 2108113.0 | 2681883.9 | 2818933.1 | 1795993.7 | 1795993.7 | mm³
| position yp | Position de l'axe neutre plastique dans l'âme | 2 | 3 | 4 | 3 | 3 | 3 | 4 | 4 | 4
| yp | ANP = (Atf-Abf±Ai) / 2wi + yi | 300 | 300 | 300 | 300 | 243.0213 | 356.9787 | 300 | 300 | 300 | mm | Beaulieu ¦ fig. 6.5
| Zx | Module sect plast. = Σ Ai (yi-yp) | 4154400 | 4154400 | 4045200 | 3468237.5 | 2887529.8 | 2887529.8 | 3292009 | 2234484 | 2234484 | mm³ | Beaulieu ¦ fig. 6.5
6) PARAMÈTRES SPÉCIFIQUES POUR L'ÂME DE CLASSE 3 | [12 empty] | S6:19 ¦ 17.8.3
Réduction de l'épaisseur de l'âme en fonction du voilement local | [12 empty] | S6:19 ¦ 17.8.3.3.1
| √F_ |  | 1 | 1 | 1 | 1 | 1 | 1 | 1 | 1 | 1 |  | S6:19 ¦ 17.8.3.3.1
Élancement local de l'âme comprimée selon la section effective | [12 empty] | S6:19 ¦ 17.9.1
| F_ = β - √ (β² - 1/λ_²) (contrainte de flambement normalisée) |  | 1 | 1 | 1 | 1 | 1 | 1 | 1 | 1 | 1 |  | S6:19 ¦ 17.11.2.3
| β = [1 + α (λ_ - λ_0) + λ_²] / 2λ_² |  | 7330.24 | 6529.993 | 6529.993 | 6529.993 | 6529.993 | 6529.993 | 6529.993 | 6529.993 | 6529.993 |  | S6:19 ¦ 17.11.2.3
|  | αw | 0.2 | 0.4 | 0.4 | 0.4 | 0.4 | 0.4 | 0.4 | 0.4 | 0.4 |  | S6:19 ¦ 17.11.2.3
|  | λ_0 | 0.5 | 0.5 | 0.5 | 0.5 | 0.5 | 0.5 | 0.5 | 0.5 | 0.5 |  | S6:19 ¦ 17.11.2.3
| λ_ = λ/π √F0/E (élancement normalisé) |  | 0.007842239 | 0.007842239 | 0.007842239 | 0.007842239 | 0.007842239 | 0.007842239 | 0.007842239 | 0.007842239 | 0.007842239 |  | S6:19 ¦ 17.11.2.1
|  | F0 = Fy | 240 | 240 | 240 | 240 | 240 | 240 | 240 | 240 | 240 | MPa | S6:19 ¦ 17.9.1.1
|  | E | 70000 | 70000 | 70000 | 70000 | 70000 | 70000 | 70000 | 70000 | 70000 | MPa | S6:19 ¦ 17.4.1
| λ = m b / t (élancement local) |  | 0.4207589 | 0.4207589 | 0.4207589 | 0.4207589 | 0.4207589 | 0.4207589 | 0.4207589 | 0.4207589 | 0.4207589 |  | S6:19 ¦ 17.9.1.1
| m = choix selon f2/f1 (retenue deux rives, flexion propre plan) |  | 0.01160714 | 0.01160714 | 0.01160714 | 0.01160714 | 0.01160714 | 0.01160714 | 0.01160714 | 0.01160714 | 0.01160714 |  | S6:19 ¦ 17.9.1.2.2
| m = 1.15 + f2/f1 / 2 lorsque -1 < f2/f2 < 1 |  | -54.35 | -54.35 | -54.35 | -54.35 | -54.35 | -54.35 | -54.35 | -54.35 | -54.35 |  | S6:19 ¦ 17.9.1.2.2
| m = 1.3 / (1 - f2/f1) lorsque f2/f2 < -1 |  | 0.01160714 | 0.01160714 | 0.01160714 | 0.01160714 | 0.01160714 | 0.01160714 | 0.01160714 | 0.01160714 | 0.01160714 |  | S6:19 ¦ 17.9.1.2.2
|  | b = d - ttf/2 - tbf/2 | 580 | 580 | 580 | 580 | 580 | 580 | 580 | 580 | 580 | mm | S6:19 ¦ 17.9.1.1
|  | t = w | 16 | 16 | 16 | 16 | 16 | 16 | 16 | 16 | 16 | mm | S6:19 ¦ 17.9.1.1
|  | f2/f1 = - (h - hc entrée) / (hc entrée) | -111 | -111 | -111 | -111 | -111 | -111 | -111 | -111 | -111 |  | S6:19 ¦ 17.3.2 + voir premier onglet pour âme classe 3
Cas où l'âme est séparée en 2 sous-segments | [12 empty] | S6:19 ¦ 17.8.3
| réd. w1 | min (soudage;élancement) | 1 | - | - | - | - | - | - | - | -
| réd. w2 | min (soudage;élancement) | 1 | - | - | - | - | - | - | - | -
| réd. w3 | min (soudage;élancement) | 0 | - | - | - | - | - | - | - | -
| réd. w4 | min (soudage;élancement) | 0 | - | - | - | - | - | - | - | -
| réd. w5 | min (soudage;élancement) | 0 | - | - | - | - | - | - | - | -
| réd. w6 | min (soudage;élancement) | 0 | - | - | - | - | - | - | - | -
| h1 | variable en fonction de la situation | 5 | - | - | - | - | - | - | - | - | mm
| h2 | variable en fonction de la situation | 555 | - | - | - | - | - | - | - | - | mm
| h3 | variable en fonction de la situation | 0 | - | - | - | - | - | - | - | - | mm
| h4 | variable en fonction de la situation | 0 | - | - | - | - | - | - | - | - | mm
| h5 | variable en fonction de la situation | 0 | - | - | - | - | - | - | - | - | mm
| h6 | variable en fonction de la situation | 0 | - | - | - | - | - | - | - | - | mm
Cas où l'âme est séparée en 4 sous-segments | [12 empty] | S6:19 ¦ 17.8.3
| réd. w1 | min (soudage;élancement) | - | 1 | - | 0.46875 | 0.46875 | 0.46875 | - | - | -
| réd. w2 | min (soudage;élancement) | - | 1 | - | 0.46875 | 0.46875 | 0.46875 | - | - | -
| réd. w3 | min (soudage;élancement) | - | 1 | - | 1 | 1 | 1 | - | - | -
| réd. w4 | min (soudage;élancement) | - | 1 | - | 0.46875 | 0.46875 | 0.46875 | - | - | -
| réd. w5 | min (soudage;élancement) | - | 0 | - | 0 | 0 | 0 | - | - | -
| réd. w6 | min (soudage;élancement) | - | 0 | - | 0 | 0 | 0 | - | - | -
| h1 | variable en fonction de la situation | - | 5 | - | 5 | 5 | 5 | - | - | - | mm
| h2 | variable en fonction de la situation | - | 240 | - | 30 | 30 | 30 | - | - | - | mm
| h3 | variable en fonction de la situation | - | 70 | - | 490 | 490 | 490 | - | - | - | mm
| h4 | variable en fonction de la situation | - | 245 | - | 35 | 35 | 35 | - | - | - | mm
| h5 | variable en fonction de la situation | - | 0 | - | 0 | 0 | 0 | - | - | - | mm
| h6 | variable en fonction de la situation | - | 0 | - | 0 | 0 | 0 | - | - | - | mm
Cas où l'âme est séparée en 6 sous-segments | [12 empty] | S6:19 ¦ 17.8.3
| réd. w1 | min (soudage;élancement) | - | - | 1 | - | - | - | 0.5859375 | 0.5859375 | 0.5859375
| réd. w2 | min (soudage;élancement) | - | - | 1 | - | - | - | 0.5859375 | 0.5859375 | 0.5859375
| réd. w3 | min (soudage;élancement) | - | - | 0.7291667 | - | - | - | 1 | 1 | 1
| réd. w4 | min (soudage;élancement) | - | - | 1 | - | - | - | 1 | 1 | 1
| réd. w5 | min (soudage;élancement) | - | - | 0.7291667 | - | - | - | 1 | 1 | 1
| réd. w6 | min (soudage;élancement) | - | - | 1 | - | - | - | 0.5859375 | 0.5859375 | 0.5859375
| h1 | variable en fonction de la situation | - | - | 5 | - | - | - | 5 | 5 | 5 | mm
| h2 | variable en fonction de la situation | - | - | 60 | - | - | - | 107 | 107 | 107 | mm
| h3 | variable en fonction de la situation | - | - | 70 | - | - | - | 112 | 112 | 112 | mm
| h4 | variable en fonction de la situation | - | - | 290 | - | - | - | 112 | 112 | 112 | mm
| h5 | variable en fonction de la situation | - | - | 70 | - | - | - | 112 | 112 | 112 | mm
| h6 | variable en fonction de la situation | - | - | 65 | - | - | - | 112 | 112 | 112 | mm
7) MEMBRURES RETENUES CONTRE FLAMBEMENT LATÉRAL | [12 empty] | S6:19 ¦ 17.12.2
Classification des membrures en flexion | [12 empty] | S6:19 ¦ 17.12.1
Section complète
|  | Classe | 3 | 3 | 3 | 3 | 3 | 3 | 3 | 3 | 3 |  | S6:19 ¦ 17.12.1
Semelle comprimée
|  | Classe | 3 | 3 | 3 | 3 | 3 | 3 | 3 | 3 | 3 |  | S6:19 ¦ 17.12.1
|  | λ_ (élancement normalisé) | 0.5824475 | 0.5824475 | 0.5824475 | 0.5824475 | 0.5824475 | 0.5824475 | 0.5824475 | 0.5824475 | 0.5824475 |  | S6:19 ¦ 17.9
Âme comprimée
|  | Classe | 2 | 2 | 2 | 2 | 2 | 2 | 2 | 2 | 2 |  | S6:19 ¦ 17.12.1
|  | λ_ (élancement normalisé) | 0.4391654 | 0.4391654 | 0.4391654 | 0.4391654 | 0.4391654 | 0.4391654 | 0.4391654 | 0.4391654 | 0.4391654 |  | S6:19 ¦ 17.9
Résistance à la flexion section classe 1 | [12 empty] | S6:19 ¦ 17.12.2a)
| Mr1 = min (Mrc ; Mrt) |  | 810.108 | 807.958125 | 765.882 | 668.435625 | 553.7292 | 553.7292 | 563.09175 | 354.42225 | 354.42225 | kN-m | S6:19 ¦ 17.12.2a)
| Mrc = φy Z Fy |  | 897.3504 | 894.969 | 848.3616 | 740.421 | 613.3616 | 613.3616 | 623.7324 | 392.5908 | 392.5908 | kN-m | S6:19 ¦ 17.12.2a)i)
|  | φy | 0.9 | 0.9 | 0.9 | 0.9 | 0.9 | 0.9 | 0.9 | 0.9 | 0.9 |  | S6:19 ¦ 17.5.7a)
|  | Z | 4154400 | 4143375 | 3927600 | 3427875 | 2839637.1 | 2839637.1 | 2887650 | 1817550 | 1817550 | mm³
|  | Fy | 240 | 240 | 240 | 240 | 240 | 240 | 240 | 240 | 240 | MPa | S6:19 ¦ 17.4.2
| Mrt = φu Zn Fu |  | 810.108 | 807.958125 | 765.882 | 668.435625 | 553.7292 | 553.7292 | 563.09175 | 354.42225 | 354.42225 | kN-m | S6:19 ¦ 17.12.2a)ii)
|  | φu | 0.75 | 0.75 | 0.75 | 0.75 | 0.75 | 0.75 | 0.75 | 0.75 | 0.75 |  | S6:19 ¦ 17.5.7b)
|  | Zn | 4154400 | 4143375 | 3927600 | 3427875 | 2839637.1 | 2839637.1 | 2887650 | 1817550 | 1817550 | mm³
|  | Fu | 260 | 260 | 260 | 260 | 260 | 260 | 260 | 260 | 260 | MPa | S6:19 ¦ 17.4.2
Résistance à la flexion section classe 2 | [12 empty] | S6:19 ¦ 17.12.2b)
| Mr2 = min (Mrc ; Mrt) |  | 699.0672 | 699.0672 | 686.1298 | 572.4111 | 455.3524 | 411.082 | 549.692 | 350.2188 | 350.2188 | kN-m | S6:19 ¦ 17.12.2b)
| Mrc = φy St Fy |  | 774.35136 | 774.35136 | 760.02068 | 634.0554 | 455.3524 | 579.2869 | 608.8896 | 387.9346 | 387.9346 | kN-m | S6:19 ¦ 17.12.2b)i)
|  | φy | 0.9 | 0.9 | 0.9 | 0.9 | 0.9 | 0.9 | 0.9 | 0.9 | 0.9 |  | S6:19 ¦ 17.5.7a)
|  | St | 3584960 | 3584960 | 3518614.3 | 2935441.5 | 2108113.0 | 2681883.9 | 2818933.1 | 1795993.7 | 1795993.7 | mm³
|  | Fy | 240 | 240 | 240 | 240 | 240 | 240 | 240 | 240 | 240 | MPa | S6:19 ¦ 17.4.2
| Mrt = φu Sbn Fu |  | 699.0672 | 699.0672 | 686.1298 | 572.4111 | 522.9674 | 411.082 | 549.692 | 350.2188 | 350.2188 | kN-m | S6:19 ¦ 17.12.2b)ii)
|  | φu | 0.75 | 0.75 | 0.75 | 0.75 | 0.75 | 0.75 | 0.75 | 0.75 | 0.75 |  | S6:19 ¦ 17.5.7b)
|  | Sbn | 3584960 | 3584960 | 3518614.3 | 2935441.5 | 2681883.9 | 2108113.0 | 2818933.1 | 1795993.7 | 1795993.7 | mm³
|  | Fu | 260 | 260 | 260 | 260 | 260 | 260 | 260 | 260 | 260 | MPa | S6:19 ¦ 17.4.2
Résistance à la flexion semelle classe 3 (âme classe 1 ou 2) | [12 empty] | S6:19 ¦ 17.12.2c)
| Mr3a = min (Mrc ; Mrt) |  | 699.0672 | 699.0672 | 686.1298 | 572.4111 | 434.1868 | 411.082 | 549.692 | 350.2188 | 350.2188 | kN-m | S6:19 ¦ 17.12.2c)
| Mrc = φy St F_ Fy |  | 755.722 | 755.722 | 741.7361 | 604.5833 | 434.1868 | 552.3606 | 580.5873 | 369.9027 | 369.9027 | kN-m | S6:19 ¦ 17.12.2c)i)
|  | φy | 0.9 | 0.9 | 0.9 | 0.9 | 0.9 | 0.9 | 0.9 | 0.9 | 0.9 |  | S6:19 ¦ 17.5.7a)
|  | St | 3584960 | 3584960 | 3518614.3 | 2935441.5 | 2108113.0 | 2681883.9 | 2818933.1 | 1795993.7 | 1795993.7 | mm³
|  | F_ semelle comprimée | 0.975942 | 0.975942 | 0.975942 | 0.9535182 | 0.9535182 | 0.9535182 | 0.9535182 | 0.9535182 | 0.9535182 |  | S6:19 ¦ 17.12.2c)
|  | Fy | 240 | 240 | 240 | 240 | 240 | 240 | 240 | 240 | 240 | MPa | S6:19 ¦ 17.4.2
| Mrt = φu Sbn Fu |  | 699.0672 | 699.0672 | 686.1298 | 572.4111 | 522.9674 | 411.082 | 549.692 | 350.2188 | 350.2188 | kN-m | S6:19 ¦ 17.12.2b)ii)
|  | φu | 0.75 | 0.75 | 0.75 | 0.75 | 0.75 | 0.75 | 0.75 | 0.75 | 0.75 |  | S6:19 ¦ 17.5.7b)
|  | Sbn | 3584960 | 3584960 | 3518614.3 | 2935441.5 | 2681883.9 | 2108113.0 | 2818933.1 | 1795993.7 | 1795993.7 | mm³
|  | Fu | 260 | 260 | 260 | 260 | 260 | 260 | 260 | 260 | 260 | MPa | S6:19 ¦ 17.4.2
Résistance à la flexion âme classe 3 (semelle classe 1 ou 2) | [12 empty] | S6:19 ¦ 17.12.2c)
| Mr3b = min (Mrc ; Mrt) |  | 699.0672 | 699.0672 | 686.1298 | 572.4111 | 455.3524 | 411.082 | 549.692 | 350.2188 | 350.2188 | kN-m | S6:19 ¦ 17.12.2c)
| Mrc = φy Sm Fy |  | 774.35136 | 774.35136 | 760.02068 | 634.0554 | 455.3524 | 579.2869 | 608.8896 | 387.9346 | 387.9346 | kN-m | S6:19 ¦ 17.12.2c)i)
|  | φy | 0.9 | 0.9 | 0.9 | 0.9 | 0.9 | 0.9 | 0.9 | 0.9 | 0.9 |  | S6:19 ¦ 17.5.7a)
|  | St | 3584960 | 3584960 | 3518614.3 | 2935441.5 | 2108113.0 | 2681883.9 | 2818933.1 | 1795993.7 | 1795993.7 | mm³
|  | Fy | 240 | 240 | 240 | 240 | 240 | 240 | 240 | 240 | 240 | MPa | S6:19 ¦ 17.4.2
| Mrt = φu Sbn Fu |  | 699.0672 | 699.0672 | 686.1298 | 572.4111 | 522.9674 | 411.082 | 549.692 | 350.2188 | 350.2188 | kN-m | S6:19 ¦ 17.12.2b)ii)
|  | φu | 0.75 | 0.75 | 0.75 | 0.75 | 0.75 | 0.75 | 0.75 | 0.75 | 0.75 |  | S6:19 ¦ 17.5.7b)
|  | Sbn | 3584960 | 3584960 | 3518614.3 | 2935441.5 | 2681883.9 | 2108113.0 | 2818933.1 | 1795993.7 | 1795993.7 | mm³
|  | Fu | 260 | 260 | 260 | 260 | 260 | 260 | 260 | 260 | 260 | MPa | S6:19 ¦ 17.4.2
8) MEMBRURES NON RETENUES CONTRE FLAMBEMENT LATÉRAL | [12 empty] | S6:19 ¦ 17.12.3.2
Résistance à la flexion | [12 empty] | S6:19 ¦ 17.12.3.2
| Mrdévers = min [ cas a) à f) ] |  | 587.6257 | 463.8412 | 455.4442 | 436.7661 | 407.1661 | 407.1661 | 359.1251 | 274.2284 | 291.3205 | kN-m | S6:19 ¦ 17.12.3.2
| Résistance à la flexion cas a) à e) | [11 empty] | S6:19 ¦ 17.12.3.2
| Mr = φy Sx F_ F0 |  | 587.6257 | 510.8566 | 510.8566 | 504.2115 | 504.2115 | 504.2115 | 504.2115 | 291.3205 | 291.3205 | kN-m | S6:19 ¦ 17.12.3.2
|  | φy | 0.9 | 0.9 | 0.9 | 0.9 | 0.9 | 0.9 | 0.9 | 0.9 | 0.9 |  | S6:19 ¦ 17.5.7a)
|  | Sx | 3584960 | 3584960 | 3584960 | 3584960 | 3584960 | 3584960 | 3584960 | 3584960 | 3584960 | mm³
|  | F_ | 0.7775685 | 0.6759848 | 0.6759848 | 0.6828821 | 0.6828821 | 0.6828821 | 0.6828821 | 0.8599139 | 0.8599139 |  | S6:19 ¦ 17.11.2.3
|  | F0 | 234.2261 | 234.2261 | 234.2261 | 228.8444 | 228.8444 | 228.8444 | 228.8444 | 105 | 105 | MPa | S6:19 ¦ 17.11.2.2
| Résistance à la flexion cas f) | [11 empty] | S6:19 ¦ 17.12.3.2
| Mr = φy Sx k F_ F0 |  | 596.5335 | 463.8412 | 455.4442 | 436.7661 | 407.1661 | 407.1661 | 359.1251 | 274.2284 | 291.3205 | kN-m | S6:19 ¦ 17.12.3.2
|  | φy | 0.9 | 0.9 | 0.9 | 0.9 | 0.9 | 0.9 | 0.9 | 0.9 | 0.9 |  | S6:19 ¦ 17.5.7a)
|  | Sx | 3584960 | 3584960 | 3584960 | 3584960 | 3584960 | 3584960 | 3584960 | 3584960 | 3584960 | mm³
|  | k | 1 | 0.9127835 | 0.9142954 | 0.9175154 | 0.922295 | 0.922295 | 0.9294761 | 0.9413287 | 1 |  | S6:19 ¦ 17.11.2.4
|  | F_ | 0.7703654 | 0.6787961 | 0.6890894 | 0.710926 | 0.7429147 | 0.7429147 | 0.7893503 | 0.8599139 | 0.8599139 |  | S6:19 ¦ 17.11.2.3
|  | F0 | 240 | 232.0253 | 224.0506 | 207.5316 | 184.1772 | 184.1772 | 151.7089 | 105 | 105 | MPa | S6:19 ¦ 17.11.2.2
Contrainte de flambement normalisée F_ cas a) à e) | [12 empty] | S6:19 ¦ 17.11.2.3
| F_ = β - √ (β² - 1/λ_²) (contrainte de flambement normalisée) |  | 0.7775685 | 0.6759848 | 0.6759848 | 0.6828821 | 0.6828821 | 0.6828821 | 0.6828821 | 0.8599139 | 0.8599139 |  | S6:19 ¦ 17.11.2.3
| β = [1 + α (λ_ - λ_0) + λ_²] / 2λ_² |  | 1.226187 | 1.301236 | 1.301236 | 1.31738 | 1.31738 | 1.31738 | 1.31738 | 2.119091 | 2.119091 |  | S6:19 ¦ 17.11.2.3
|  | αsection | 0.2 | 0.4 | 0.4 | 0.4 | 0.4 | 0.4 | 0.4 | 0.4 | 0.4 |  | S6:19 ¦ 17.11.2.3
|  | λ_0 | 0.3 | 0.3 | 0.3 | 0.3 | 0.3 | 0.3 | 0.3 | 0.3 | 0.3 |  | S6:19 ¦ 17.11.2.3
| λ_ = λ/π√F0/E (élancement normalisé) |  | 0.8762912 | 0.8762912 | 0.8762912 | 0.8661656 | 0.8661656 | 0.8661656 | 0.8661656 | 0.5867127 | 0.5867127 |  | S6:19 ¦ 17.11.2.1
|  | F0 = plus petit des cas a) à e) applicables | 234.2261 | 234.2261 | 234.2261 | 228.8444 | 228.8444 | 228.8444 | 228.8444 | 105 | 105 | MPa | S6:19 ¦ 17.11.2.2
|  | E | 70000 | 70000 | 70000 | 70000 | 70000 | 70000 | 70000 | 70000 | 70000 | MPa | S6:19 ¦ 17.4.1
|  | a) Fy | 240 | 240 | 240 | 240 | 240 | 240 | 240 | 240 | 240 | MPa | S6:19 ¦ 17.11.2.2a)
|  | b) Fc | 234.2261 | 234.2261 | 234.2261 | 228.8444 | 228.8444 | 228.8444 | 228.8444 | 228.8444 | 228.8444 | MPa | S6:19 ¦ 17.11.2.2b)
|  | c) Fm | 240 | 240 | 240 | 240 | 240 | 240 | 240 | 240 | 240 | MPa | S6:19 ¦ 17.11.2.2c)
|  | d) Fy | - | - | - | - | - | - | - | - | - | MPa | S6:19 ¦ 17.11.2.2d)
|  | e) Fwy | - | - | - | - | - | - | - | 105 | 105 | MPa | S6:19 ¦ 17.11.2.2e)
Contrainte de flambement normalisée F_ cas f) | [12 empty] | S6:19 ¦ 17.11.2.3
| k = 0,9 + 0,1 ¦1-λ_¦ ≤ 1 (influence soudures longitudinales) |  | 1 | 0.9127835 | 0.9142954 | 0.9175154 | 0.922295 | 0.922295 | 0.9294761 | 0.9413287 | 1 |  | S6:19 ¦ 17.11.2.4
| F_ = β - √ (β² - 1/λ_²) (contrainte de flambement normalisée) |  | 0.7703654 | 0.6787961 | 0.6890894 | 0.710926 | 0.7429147 | 0.7429147 | 0.7893503 | 0.8599139 | 0.8599139 |  | S6:19 ¦ 17.11.2.3
| β = [1 + α (λ_ - λ_0) + λ_²] / 2λ_² |  | 1.210081 | 1.307751 | 1.332385 | 1.389175 | 1.486095 | 1.486095 | 1.668259 | 2.119091 | 2.119091 |  | S6:19 ¦ 17.11.2.3
|  | αsection | 0.2 | 0.4 | 0.4 | 0.4 | 0.4 | 0.4 | 0.4 | 0.4 | 0.4 |  | S6:19 ¦ 17.11.2.3
|  | λ_0 | 0.3 | 0.3 | 0.3 | 0.3 | 0.3 | 0.3 | 0.3 | 0.3 | 0.3 |  | S6:19 ¦ 17.11.2.3
| λ_ = λ/π√F0/E (élancement normalisé) |  | 0.8870262 | 0.8721647 | 0.8570455 | 0.8248462 | 0.7770496 | 0.7770496 | 0.7052389 | 0.5867127 | 0.5867127 |  | S6:19 ¦ 17.11.2.1
|  | F0 = cas f) si applicable | 240 | 232.0253 | 224.0506 | 207.5316 | 184.1772 | 184.1772 | 151.7089 | 105 | 105 | MPa | S6:19 ¦ 17.11.2.2
|  | E | 70000 | 70000 | 70000 | 70000 | 70000 | 70000 | 70000 | 70000 | 70000 | MPa | S6:19 ¦ 17.4.1
|  | f) Fm | 240 | 232.0253 | 224.0506 | 207.5316 | 184.1772 | 184.1772 | 151.7089 | 105 | 105 | MPa | S6:19 ¦ 17.11.2.2f)
| Fm = Fy - (Fy-Fwy) (Aw/Ag) |  | 240 | 232.0253 | 224.0506 | 207.5316 | 184.1772 | 184.1772 | 151.7089 | 105 | 105 | MPa | S6:19 ¦ 17.8.4.2
|  | Fy | 240 | 240 | 240 | 240 | 240 | 240 | 240 | 240 | 240 | MPa | S6:19 ¦ 17.4.2
|  | Fwy | 105 | 105 | 105 | 105 | 105 | 105 | 105 | 105 | 105 | MPa | S6:19 ¦ 17.4.2
|  | Aw | 0 | 1120 | 2240 | 4560 | 7840 | 7840 | 12400 | 18960 | 18960 | mm² | S6:19 ¦ 17.3.2
|  | Ag | 18960 | 18960 | 18960 | 18960 | 18960 | 18960 | 18960 | 18960 | 18960 | mm² | S6:19 ¦ 17.3.2
Élancement global de la poutre fléchie | [12 empty] | S6:19 ¦ 17.12.3.2
| λ = √Ω/ω * √SxL / 4√(Iy (0,04J + Cw/L²)) (élancement global) |  | 47.59153 | 47.59153 | 47.59153 | 47.59153 | 47.59153 | 47.59153 | 47.59153 | 47.59153 | 47.59153 |  | S6:19 ¦ 17.12.3.2a)
|  | Ω | 1.4 | 1.4 | 1.4 | 1.4 | 1.4 | 1.4 | 1.4 | 1.4 | 1.4 |  | S6:19 ¦ 17.12.3.2
|  | ω | 1 | 1 | 1 | 1 | 1 | 1 | 1 | 1 | 1 |  | S6:19 ¦ 17.12.3.2
|  | Sx | 3584960 | 3584960 | 3584960 | 3584960 | 3584960 | 3584960 | 3584960 | 3584960 | 3584960 | mm³
|  | L | 2700 | 2700 | 2700 | 2700 | 2700 | 2700 | 2700 | 2700 | 2700 | mm | S6:19 ¦ 17.3.2
|  | Iy | 52274480 | 52274480 | 52274480 | 52274480 | 52274480 | 52274480 | 52274480 | 52274480 | 52274480 | mm4
|  | J | 2097920 | 2097920 | 2097920 | 2097920 | 2097920 | 2097920 | 2097920 | 2097920 | 2097920 | mm4 | Beaulieu ¦ éq. 5.95
|  | Cw | 4380208333333.3 | 4380208333333.3 | 4380208333333.3 | 4380208333333.3 | 4380208333333.3 | 4380208333333.3 | 4380208333333.3 | 4380208333333.3 | 4380208333333.3 | mm6 | Beaulieu ¦ fig. 6.23
9) FLAMBEMENT LOCAL | [12 empty] | S6:19 ¦ 17.9
Élancement local de la semelle comprimée selon la section brute | [12 empty] | S6:19 ¦ 17.9.1
| Fc = F_ Fy (contrainte de flambement local) |  | 234.2261 | 234.2261 | 234.2261 | 228.8444 | 228.8444 | 228.8444 | 228.8444 | 228.8444 | 228.8444 | MPa | S6:19 ¦ 17.11.2.2b)
| F_ = β - √ (β² - 1/λ_²) (contrainte de flambement normalisée) |  | 0.975942 | 0.975942 | 0.975942 | 0.9535182 | 0.9535182 | 0.9535182 | 0.9535182 | 0.9535182 | 0.9535182 |  | S6:19 ¦ 17.11.2.3
| β = [1 + α (λ_ - λ_0) + λ_²] / 2λ_² |  | 1.998164 | 1.998164 | 1.998164 | 2.022467 | 2.022467 | 2.022467 | 2.022467 | 2.022467 | 2.022467 |  | S6:19 ¦ 17.11.2.3
|  | αtf | 0.2 | 0.2 | 0.2 | 0.4 | 0.4 | 0.4 | 0.4 | 0.4 | 0.4 |  | S6:19 ¦ 17.11.2.3
|  | λ_0 | 0.5 | 0.5 | 0.5 | 0.5 | 0.5 | 0.5 | 0.5 | 0.5 | 0.5 |  | S6:19 ¦ 17.11.2.3
| λ_ = λ/π √F0/E (élancement normalisé) |  | 0.5824475 | 0.5824475 | 0.5824475 | 0.5824475 | 0.5824475 | 0.5824475 | 0.5824475 | 0.5824475 | 0.5824475 |  | S6:19 ¦ 17.11.2.1
|  | F0 = Fy | 240 | 240 | 240 | 240 | 240 | 240 | 240 | 240 | 240 | MPa | S6:19 ¦ 17.9.1.1
|  | E | 70000 | 70000 | 70000 | 70000 | 70000 | 70000 | 70000 | 70000 | 70000 | MPa | S6:19 ¦ 17.4.1
| λ = m b / t (élancement local) |  | 31.25 | 31.25 | 31.25 | 31.25 | 31.25 | 31.25 | 31.25 | 31.25 | 31.25 |  | S6:19 ¦ 17.9.1.1
| m = 3 + 0.6 (at / bw) < 5 (retenue une rive, comp. unif.) |  | 5 | 5 | 5 | 5 | 5 | 5 | 5 | 5 | 5 |  | S6:19 ¦ 17.9.1.3.2
|  | b = btf / 2 | 125 | 125 | 125 | 125 | 125 | 125 | 125 | 125 | 125 | mm | S6:19 ¦ 17.9.1.1
|  | t = ttf | 20 | 20 | 20 | 20 | 20 | 20 | 20 | 20 | 20 | mm | S6:19 ¦ 17.3.2
|  | a = d - ttf/2 - tbf/2 | 580 | 580 | 580 | 580 | 580 | 580 | 580 | 580 | 580 | mm | S6:19 ¦ fig. 17.1 c)
|  | w = w | 16 | 16 | 16 | 16 | 16 | 16 | 16 | 16 | 16 | mm | S6:19 ¦ fig. 17.1 c)
Élancement local de l'âme comprimée selon la section brute | [12 empty] | S6:19 ¦ 17.9.1
| Fm = √F_ Fy (résistance post-voilement) |  | 240 | 240 | 240 | 240 | 240 | 240 | 240 | 240 | 240 | MPa | S6:19 ¦ 17.11.2.2c)
| Fc = F_ Fy (contrainte de flambement local) |  | 240 | 240 | 240 | 240 | 240 | 240 | 240 | 240 | 240 | MPa | S6:19 ¦ 17.11.2.2b)
| F_ = β - √ (β² - 1/λ_²) (contrainte de flambement normalisée) |  | 1 | 1 | 1 | 1 | 1 | 1 | 1 | 1 | 1 |  | S6:19 ¦ 17.11.2.3
| β = [1 + α (λ_ - λ_0) + λ_²] / 2λ_² |  | 3.060928 | 3.029386 | 3.029386 | 3.029386 | 3.029386 | 3.029386 | 3.029386 | 3.029386 | 3.029386 |  | S6:19 ¦ 17.11.2.3
|  | αw | 0.2 | 0.4 | 0.4 | 0.4 | 0.4 | 0.4 | 0.4 | 0.4 | 0.4 |  | S6:19 ¦ 17.11.2.3
|  | λ_0 | 0.5 | 0.5 | 0.5 | 0.5 | 0.5 | 0.5 | 0.5 | 0.5 | 0.5 |  | S6:19 ¦ 17.11.2.3
| λ_ = λ/π √F0/E (élancement normalisé) |  | 0.4391654 | 0.4391654 | 0.4391654 | 0.4391654 | 0.4391654 | 0.4391654 | 0.4391654 | 0.4391654 | 0.4391654 |  | S6:19 ¦ 17.11.2.1
|  | F0 = Fy | 240 | 240 | 240 | 240 | 240 | 240 | 240 | 240 | 240 | MPa | S6:19 ¦ 17.9.1.1
|  | E | 70000 | 70000 | 70000 | 70000 | 70000 | 70000 | 70000 | 70000 | 70000 | MPa | S6:19 ¦ 17.4.1
| λ = m b / t (élancement local) |  | 23.5625 | 23.5625 | 23.5625 | 23.5625 | 23.5625 | 23.5625 | 23.5625 | 23.5625 | 23.5625 |  | S6:19 ¦ 17.9.1.1
| m = choix selon f2/f1 (retenue deux rives, flexion propre plan) |  | 0.65 | 0.65 | 0.65 | 0.65 | 0.65 | 0.65 | 0.65 | 0.65 | 0.65 |  | S6:19 ¦ 17.9.1.2.2
| m = 1.15 + f2/f1 / 2 lorsque -1 < f2/f2 < 1 |  | 0.65 | 0.65 | 0.65 | 0.65 | 0.65 | 0.65 | 0.65 | 0.65 | 0.65 |  | S6:19 ¦ 17.9.1.2.2
| m = 1.3 / (1 - f2/f1) lorsque f2/f2 < -1 |  | 0.65 | 0.65 | 0.65 | 0.65 | 0.65 | 0.65 | 0.65 | 0.65 | 0.65 |  | S6:19 ¦ 17.9.1.2.2
|  | b = d - ttf/2 - tbf/2 | 580 | 580 | 580 | 580 | 580 | 580 | 580 | 580 | 580 | mm | S6:19 ¦ 17.9.1.1
|  | t = w | 16 | 16 | 16 | 16 | 16 | 16 | 16 | 16 | 16 | mm | S6:19 ¦ 17.9.1.1
|  | f2/f1 = - (yb - tbf) / (yt - ttf) | -1 | -1 | -1 | -1 | -1 | -1 | -1 | -1 | -1 |  | S6:19 ¦ 17.3.2
10) CISAILLEMENT - MEMBRURES EN FLEXION À DEUX SEMELLES | [12 empty] | S6:19 ¦ 17.12.4.1
Âmes plates sans raidisseurs | [12 empty] | S6:19 ¦ 17.12.4.1.2
| Vr = φy h w Fsc |  | 1077.731 | 1012.243 | 1012.243 | 1012.243 | 1012.243 | 1012.243 | 1012.243 | 1012.243 | 1012.243 | kN | S6:19 ¦ 17.12.4.1.2
|  | φy | 0.9 | 0.9 | 0.9 | 0.9 | 0.9 | 0.9 | 0.9 | 0.9 | 0.9 |  | S6:19 ¦ 17.5.7a)
| Fsc = F0 F_ |  | 133.6472 | 125.5262 | 125.5262 | 125.5262 | 125.5262 | 125.5262 | 125.5262 | 125.5262 | 125.5262 | MPa | S6:19 ¦ 17.12.4.1.2
| F_ = β - √ (β² - 1/λ_²) (contrainte de flambement normalisée) |  | 0.9281056 | 0.8717095 | 0.8717095 | 0.8717095 | 0.8717095 | 0.8717095 | 0.8717095 | 0.8717095 | 0.8717095 |  | S6:19 ¦ 17.11.2.3
| β = [1 + α (λ_ - λ_0) + λ_²] / 2λ_² |  | 1.540557 | 1.582004 | 1.582004 | 1.582004 | 1.582004 | 1.582004 | 1.582004 | 1.582004 | 1.582004 |  | S6:19 ¦ 17.11.2.3
|  | αw | 0.2 | 0.4 | 0.4 | 0.4 | 0.4 | 0.4 | 0.4 | 0.4 | 0.4 |  | S6:19 ¦ 17.11.2.3
|  | λ_0 | 0.5 | 0.5 | 0.5 | 0.5 | 0.5 | 0.5 | 0.5 | 0.5 | 0.5 |  | S6:19 ¦ 17.11.2.3
| λ_ = λs/π√F0/E (élancement normalisé) |  | 0.7074218 | 0.7074218 | 0.7074218 | 0.7074218 | 0.7074218 | 0.7074218 | 0.7074218 | 0.7074218 | 0.7074218 |  | S6:19 ¦ 17.12.4.1.2
|  | F0 = 0,6 Fy | 144 | 144 | 144 | 144 | 144 | 144 | 144 | 144 | 144 | MPa | S6:19 ¦ 17.11.2.2
|  | E | 70000 | 70000 | 70000 | 70000 | 70000 | 70000 | 70000 | 70000 | 70000 | MPa | S6:19 ¦ 17.4.1
| λs = 1,4 h/w |  | 49 | 49 | 49 | 49 | 49 | 49 | 49 | 49 | 49 |  | S6:19 ¦ 17.12.4.1.2 et S157-17 ¦ 12.1.2
|  | h | 560 | 560 | 560 | 560 | 560 | 560 | 560 | 560 | 560 | mm | S6:19 ¦ 17.12.4.1.2
|  | w | 16 | 16 | 16 | 16 | 16 | 16 | 16 | 16 | 16 | mm | S6:19 ¦ 17.12.4.1.2
Âmes plates avec raidisseurs | [12 empty] | S6:19 ¦ 17.12.4.1.3
| Vr = min (Vr1 ; Vr2) |  | 1159.705 | 1156.239 | 1156.239 | 1156.239 | 1156.239 | 1156.239 | 1156.239 | 1156.239 | 1156.239 | kN | S6:19 ¦ 17.12.4.1.3
| Vr1 = φk [2 √(Fsc vs / w) - Fsc] h w |  | 1159.705 | 1156.239 | 1156.239 | 1156.239 | 1156.239 | 1156.239 | 1156.239 | 1156.239 | 1156.239 | kN | S6:19 ¦ 17.12.4.1.3a)
| Vr2 = vr * h |  | 1161.216 | 1161.216 | 1161.216 | 1161.216 | 1161.216 | 1161.216 | 1161.216 | 1161.216 | 1161.216 | kN | S6:19 ¦ 17.12.4.1.3b)
| vr = φy vs |  | 2073.6 | 2073.6 | 2073.6 | 2073.6 | 2073.6 | 2073.6 | 2073.6 | 2073.6 | 2073.6 | N/mm | S6:19 ¦ 17.12.4.1.4a)
| vs = 0,6 Fy w |  | 2304 | 2304 | 2304 | 2304 | 2304 | 2304 | 2304 | 2304 | 2304 | N/mm | S6:19 ¦ 17.12.4.1.4a)
|  | φk = φy | 0.9 | 0.9 | 0.9 | 0.9 | 0.9 | 0.9 | 0.9 | 0.9 | 0.9 |  | S6:19 ¦ 17.12.4.1.4
| Fsc = F0 F_ |  | 133.798 | 125.7619 | 125.7619 | 125.7619 | 125.7619 | 125.7619 | 125.7619 | 125.7619 | 125.7619 | MPa | S6:19 ¦ 17.12.4.1.3
| F_ = β - √ (β² - 1/λ_²) (contrainte de flambement normalisée) |  | 0.9291525 | 0.8733468 | 0.8733468 | 0.8733468 | 0.8733468 | 0.8733468 | 0.8733468 | 0.8733468 | 0.8733468 |  | S6:19 ¦ 17.11.2.3
| β = [1 + α (λ_ - λ_0) + λ_²] / 2λ_² |  | 1.546893 | 1.588149 | 1.588149 | 1.588149 | 1.588149 | 1.588149 | 1.588149 | 1.588149 | 1.588149 |  | S6:19 ¦ 17.11.2.3
|  | αw | 0.2 | 0.4 | 0.4 | 0.4 | 0.4 | 0.4 | 0.4 | 0.4 | 0.4 |  | S6:19 ¦ 17.11.2.3
|  | λ_0 | 0.5 | 0.5 | 0.5 | 0.5 | 0.5 | 0.5 | 0.5 | 0.5 | 0.5 |  | S6:19 ¦ 17.11.2.3
| λ_ = λs/π√F0/E (élancement normalisé) |  | 0.7051221 | 0.7051221 | 0.7051221 | 0.7051221 | 0.7051221 | 0.7051221 | 0.7051221 | 0.7051221 | 0.7051221 |  | S6:19 ¦ 17.12.4.1.3
|  | F0 = 0,6 Fy | 144 | 144 | 144 | 144 | 144 | 144 | 144 | 144 | 144 | MPa | S6:19 ¦ 17.11.2.2
|  | E | 70000 | 70000 | 70000 | 70000 | 70000 | 70000 | 70000 | 70000 | 70000 | MPa | S6:19 ¦ 17.4.1
| λs = 1,4 b/w / [1 + 1.75 (b/a)²]^1/2 |  | 48.84071 | 48.84071 | 48.84071 | 48.84071 | 48.84071 | 48.84071 | 48.84071 | 48.84071 | 48.84071 |  | S6:19 ¦ 17.12.4.1.3
|  | b = h | 560 | 560 | 560 | 560 | 560 | 560 | 560 | 560 | 560 | mm | S6:19 ¦ 17.12.4.1.3
|  | a | 6000 | 6000 | 6000 | 6000 | 6000 | 6000 | 6000 | 6000 | 6000 | mm | S6:19 ¦ 17.12.4.1.3
|  | w | 16 | 16 | 16 | 16 | 16 | 16 | 16 | 16 | 16 | mm | S6:19 ¦ 17.12.4.1.3
11) AUTRES CALCULS D'ÉLANCEMENT POUR INFORMATION | [12 empty] | S6:19 ¦ 17.11.2.3
Cas spécifique section en I | [12 empty] | S6:19 ¦ 17.12.3.2b)
| λ = √Ω/ω * L/ry / 4√(1 + (Lt/bd)²) (élancement global) |  | 59.01616 | 59.01616 | 59.01616 | 59.01616 | 59.01616 | 59.01616 | 59.01616 | 59.01616 | 59.01616 |  | S6:19 ¦ 17.12.3.2b)
|  | Ω | 1.4 | 1.4 | 1.4 | 1.4 | 1.4 | 1.4 | 1.4 | 1.4 | 1.4 |  | S6:19 ¦ 17.12.3.2
|  | ω | 1 | 1 | 1 | 1 | 1 | 1 | 1 | 1 | 1 |  | S6:19 ¦ 17.12.3.2
|  | L | 2700 | 2700 | 2700 | 2700 | 2700 | 2700 | 2700 | 2700 | 2700 | mm | S6:19 ¦ 17.3.2
|  | ry | 52.50803 | 52.50803 | 52.50803 | 52.50803 | 52.50803 | 52.50803 | 52.50803 | 52.50803 | 52.50803 | mm
|  | t | 20 | 20 | 20 | 20 | 20 | 20 | 20 | 20 | 20 | mm
|  | b | 250 | 250 | 250 | 250 | 250 | 250 | 250 | 250 | 250 | mm
|  | d | 600 | 600 | 600 | 600 | 600 | 600 | 600 | 600 | 600 | mm
Cas spécifique poutre unisymétrique | [12 empty] | Beaulieu ¦ 6.4.6
| λ_ = √ [M0 / (√ω/Ω * Me)] (élancement normalisé) |  | 0.8070612 | 0.8070612 | 0.8070612 | 0.7977355 | 0.7977355 | 0.7977355 | 0.7977355 | 0.5403603 | 0.5403603 |  | Beaulieu ¦ éq. 6.40
| M0 = Sx F0 |  | 839.6911 | 839.6911 | 839.6911 | 820.3979 | 820.3979 | 820.3979 | 820.3979 | 376.4208 | 376.4208 | kN-m | Beaulieu ¦ 6.3.1
|  | Ω | 1.4 | 1.4 | 1.4 | 1.4 | 1.4 | 1.4 | 1.4 | 1.4 | 1.4 |  | S6:19 ¦ 17.12.3.2
|  | ω | 1 | 1 | 1 | 1 | 1 | 1 | 1 | 1 | 1 |  | S6:19 ¦ 17.12.3.2
|  | Sx | 3584960 | 3584960 | 3584960 | 3584960 | 3584960 | 3584960 | 3584960 | 3584960 | 3584960 | mm³
|  | F0 | 234.2261 | 234.2261 | 234.2261 | 228.8444 | 228.8444 | 228.8444 | 228.8444 | 105 | 105 | MPa | S6:19 ¦ 17.11.2.2
| Me = π/L [ √ (EIyGJ + (π/L)²EIyECw + (γπEIy/L)²) + γπEIy/L ] |  | 1525.354 | 1525.354 | 1525.354 | 1525.354 | 1525.354 | 1525.354 | 1525.354 | 1525.354 | 1525.354 | kN-m | Beaulieu ¦ éq. 6.45
|  | L | 2700 | 2700 | 2700 | 2700 | 2700 | 2700 | 2700 | 2700 | 2700 | mm | S6:19 ¦ 17.3.2
|  | E | 70000 | 70000 | 70000 | 70000 | 70000 | 70000 | 70000 | 70000 | 70000 | MPa | S6:19 ¦ 17.4.1
|  | G | 26000 | 26000 | 26000 | 26000 | 26000 | 26000 | 26000 | 26000 | 26000 | MPa | S6:19 ¦ 17.4.1
|  | Iy | 52274480 | 52274480 | 52274480 | 52274480 | 52274480 | 52274480 | 52274480 | 52274480 | 52274480 | mm4
|  | J | 2097920 | 2097920 | 2097920 | 2097920 | 2097920 | 2097920 | 2097920 | 2097920 | 2097920 | mm4 | Beaulieu ¦ éq. 5.95
|  | Cw | 4380208333333.3 | 4380208333333.3 | 4380208333333.3 | 4380208333333.3 | 4380208333333.3 | 4380208333333.3 | 4380208333333.3 | 4380208333333.3 | 4380208333333.3 | mm6 | Beaulieu ¦ fig. 6.23
|  | γ | 0 | 0 | 0 | 0 | 0 | 0 | 0 | 0 | 0 | mm | Beaulieu ¦ éq. 6.47
Note on C276: Le calcul de l'élancement local s'effectue en considérant F0=Fy même si des soudures sont présentes.
Note on C368: On utilise ici F_ de la semelle car l'âme est de classe 1 ou 2 et ne voilera pas avant la semelle.
Note on C370: Vérification recommandée par Beaulieu 6.2.3
Note on C381: Vérification recommandée par Beaulieu 6.2.3
Note on C455: Le calcul de l'élancement local s'effectue en considérant F0=Fy même si des soudures sont présentes.
Note on C472: Le calcul de l'élancement local s'effectue en considérant F0=Fy même si des soudures sont présentes.

## Section soudée
|  |  |  | Choix | [6 empty] | Situation 1 | Situation 2 | Situation 3 | Situation 4 | Situation 5 | Situation 6 | Situation 7 | Situation 8 | Situation 9
|  |  | Section brute |  | Cadre 50 mm
|  |  | ttf1 | 20 | x | y | Dim max | 600
|  |  | ttf2 | 20 | 0 | -70
|  |  | btf1 |  | -350 | -70
|  |  | btf2 | 250 | -350 | 630
|  |  | tbf1 | 20 | 350 | 630
|  |  | tbf2 | 20 | 350 | -70
|  |  | bbf1 |  | 0 | -70
|  |  | bbf2 | 250
w1
w2
|  |  | w3 | 16
w4
w5
w6
h1
h2
|  |  | h3 | 560
h4
h5
h6
|  |  | Section brute |  | Semelle supérieure |  | Âme |  | Semelle inférieure
|  |  | ttf1 | 20 | x | y | x | y | x | y | 20 | 20 | 20 | 20 | 20 | 20 | 20 | 20 | 20
|  |  | ttf2 | 20 | 0 | 560 | 0 | 0 | 0 | 0 | 20 | 20 | 20 | 20 | 20 | 20 | 20 | 20 | 20
|  | Fonctionnement | btf1 |  | -125 | 560 | 0 | 0 | -125 | 0
|  |  | btf2 | 250 | -125 | 560 | 0 | 0 | -125 | 0 | 250 | 250 | 250 | 250 | 250 | 250 | 250 | 250 | 250
Situation | 1 | Entrez le numéro de la situation correspondant au soudage de la poutre. | tbf1 | 20 | -125 | 560 | 0 | 0 | -125 | 0 | 20 | 20 | 20 | 20 | 20 | 20 | 20 | 20 | 20
Échelle épaisseurs | 1 | Entrez "1" pour visualiser la section à l'échelle. Toute autre valeur amplifiera l'épaisseur des semelles et de l'âme pour fins de visualisation. | tbf2 | 20 | -125 | 580 | 0 | 0 | -125 | -20 | 20 | 20 | 20 | 20 | 20 | 20 | 20 | 20 | 20
Section brute | 1 | Entrez "1" pour afficher cette section ou "0" pour l'éteindre. | bbf1 |  | -125 | 580 | 0 | 0 | -125 | -20
Section effective plastique | 1 | Entrez "1" pour afficher cette section ou "0" pour l'éteindre. | bbf2 | 250 | -125 | 580 | 0 | 0 | -125 | -20 | 250 | 250 | 250 | 250 | 250 | 250 | 250 | 250 | 250
Section effective élastique | 1 | Entrez "1" pour afficher cette section ou "0" pour l'éteindre. | w1 |  | 0 | 580 | -8 | 0 | 0 | -20
|  |  | w2 |  | 125 | 580 | -8 | 560 | 125 | -20
|  |  | w3 | 16 | 125 | 580 | 0 | 560 | 125 | -20 | 16 | 16 | 16 | 16 | 16 | 16 | 16 | 16 | 16
|  |  | w4 |  | 125 | 580 | 0 | 560 | 125 | -20
|  |  | w5 |  | 125 | 560 | 0 | 560 | 125 | 0
|  |  | w6 |  | 125 | 560 | 0 | 560 | 125 | 0
|  |  | h1 |  | 125 | 560 | 0 | 560 | 125 | 0
|  |  | h2 |  | 0 | 560 | 0 | 560 | 0 | 0
|  |  | h3 | 560 |  |  | 0 | 560 |  |  | 560 | 560 | 560 | 560 | 560 | 560 | 560 | 560 | 560
|  |  | h4 |  |  |  | 0 | 560
|  |  | h5 |  |  |  | 0 | 560
|  |  | h6 |  |  |  | 8 | 560
[7 empty] | 8 | 0
[7 empty] | 0 | 0
[7 empty] | 0 | 0
[7 empty] | 0 | 0
[7 empty] | 0 | 0
[7 empty] | 0 | 0
[7 empty] | 0 | 0
[7 empty] | 0 | 0
|  |  | Section plastique |  | Semelle supérieure |  | Âme |  | Semelle inférieure
|  |  | ttf1 | 20 | x | y | x | y | x | y | 20 | 20 | 20 | 20 | 20 | 20 | 20 | 20 | 20
|  |  | ttf2 | 20 | 0 | 560 | 0 | 0 | 0 | 0 | 20 | 20 | 20 | 8.75 | 8.75 | 8.75 | 8.75 | 8.75 | 8.75
|  |  | btf1 | 117 | -8 | 560 | 0 | 0 | -8 | 0 | 117 | 117 | 117 | 82 | 0 | 82 | 82 | 0 | 0
|  |  | btf2 | 16 | -8 | 560 | 0 | 0 | -8 | 0 | 16 | 16 | 16 | 86 | 250 | 86 | 86 | 250 | 250
|  |  | tbf1 | 20 | -125 | 560 | 0 | 0 | -125 | 0 | 20 | 20 | 20 | 20 | 20 | 20 | 20 | 20 | 20
|  |  | tbf2 | 20 | -125 | 580 | 0 | 0 | -125 | -20 | 20 | 20 | 20 | 8.75 | 8.75 | 8.75 | 8.75 | 8.75 | 8.75
|  |  | bbf1 | 117 | -8 | 580 | 0 | 0 | -8 | -20 | 117 | 117 | 117 | 82 | 82 | 0 | 82 | 0 | 0
|  |  | bbf2 | 16 | -8 | 580 | 0 | 0 | -8 | -20 | 16 | 16 | 16 | 86 | 86 | 250 | 86 | 250 | 250
|  |  | w1 | 16 | 0 | 580 | 0 | 0 | 0 | -20 | 16 | 16 | 16 | 7 | 7 | 7 | 7 | 7 | 7
|  |  | w2 | 0 | 8 | 580 | 0 | 0 | 8 | -20 | 0 | 7 | 7 | 16 | 16 | 16 | 7 | 7 | 7
|  |  | w3 | 0 | 8 | 580 | 0 | 0 | 8 | -20 | 0 | 16 | 16 | 7 | 7 | 7 | 7 | 7 | 7
|  |  | w4 | 0 | 125 | 580 | 0 | 0 | 125 | -20 | 0 | 0 | 7 | 0 | 0 | 0 | 7 | 7 | 7
|  |  | w5 | 0 | 125 | 560 | -8 | 0 | 125 | 0 | 0 | 0 | 16 | 0 | 0 | 0 | 7 | 7 | 7
|  |  | w6 | 0 | 8 | 560 | -8 | 560 | 8 | 0 | 0 | 0 | 0 | 0 | 0 | 0 | 0 | 0 | 0
|  |  | h1 | 560 | 8 | 560 | 0 | 560 | 8 | 0 | 560 | 245 | 65 | 35 | 35 | 35 | 112 | 112 | 112
|  |  | h2 | 0 | 0 | 560 | 8 | 560 | 0 | 0 | 0 | 70 | 70 | 490 | 490 | 490 | 112 | 112 | 112
|  |  | h3 | 0 |  |  | 8 | 0 |  |  | 0 | 245 | 290 | 35 | 35 | 35 | 112 | 112 | 112
|  |  | h4 | 0 |  |  | 0 | 0 |  |  | 0 | 0 | 70 | 0 | 0 | 0 | 112 | 112 | 112
|  |  | h5 | 0 |  |  | 0 | 0 |  |  | 0 | 0 | 65 | 0 | 0 | 0 | 112 | 112 | 112
|  |  | h6 | 0 |  |  | 0 | 0 |  |  | 0 | 0 | 0 | 0 | 0 | 0 | 0 | 0 | 0
[7 empty] | 0 | 0
[7 empty] | 0 | 0
[7 empty] | 0 | 0
[7 empty] | 0 | 0
[7 empty] | 0 | 0
[7 empty] | 0 | 0
[7 empty] | 0 | 0
[7 empty] | 0 | 0
|  |  | Section élastique | Choix | Semelle supérieure |  | Âme |  | Semelle inférieure |  | Choix | Choix | Choix | Choix | Choix | Choix | Choix | Choix | Choix
|  |  | ttf1 | 20 | x | y | x | y | x | y | 20 | 20 | 20 | 20 | 20 | 20 | 20 | 20 | 20
|  |  | ttf2 | 20 | 0 | 560 | 0 | 0 | 0 | 0 | 20 | 20 | 20 | 9.375 | 9.051724 | 9.375 | 9.375 | 9.051724 | 9.051724
|  |  | btf1 | 117 | -8 | 560 | 0 | 0 | -8 | 0 | 117 | 117 | 117 | 82 | 0 | 82 | 82 | 0 | 0
|  |  | btf2 | 16 | -8 | 560 | 0 | 0 | -8 | 0 | 16 | 16 | 16 | 86 | 250 | 86 | 86 | 250 | 250
|  |  | tbf1 | 20 | -125 | 560 | 0 | 0 | -125 | 0 | 20 | 20 | 20 | 20 | 20 | 20 | 20 | 20 | 20
|  |  | tbf2 | 20 | -125 | 580 | 0 | 0 | -125 | -20 | 20 | 20 | 20 | 9.375 | 9.375 | 9.051724 | 9.375 | 9.051724 | 9.051724
|  |  | bbf1 | 117 | -8 | 580 | 0 | 0 | -8 | -20 | 117 | 117 | 117 | 82 | 82 | 0 | 82 | 0 | 0
|  |  | bbf2 | 16 | -8 | 580 | 0 | 0 | -8 | -20 | 16 | 16 | 16 | 86 | 86 | 250 | 86 | 250 | 250
|  |  | w1 | 16 | 0 | 580 | 0 | 0 | 0 | -20 | 16 | 16 | 16 | 7.5 | 7.5 | 7.5 | 9.375 | 9.375 | 9.375
|  |  | w2 | 16 | 8 | 580 | 0 | 0 | 8 | -20 | 16 | 16 | 16 | 7.5 | 7.5 | 7.5 | 9.375 | 9.375 | 9.375
|  |  | w3 | 0 | 8 | 580 | -8 | 0 | 8 | -20 | 0 | 16 | 11.66667 | 16 | 16 | 16 | 16 | 16 | 16
|  |  | w4 | 0 | 125 | 580 | -8 | 555 | 125 | -20 | 0 | 16 | 16 | 7.5 | 7.5 | 7.5 | 16 | 16 | 16
|  |  | w5 | 0 | 125 | 560 | -8 | 555 | 125 | 0 | 0 | 0 | 11.66667 | 0 | 0 | 0 | 16 | 16 | 16
|  |  | w6 | 0 | 8 | 560 | -8 | 560 | 8 | 0 | 0 | 0 | 16 | 0 | 0 | 0 | 9.375 | 9.375 | 9.375
|  |  | h1 | 5 | 8 | 560 | 0 | 560 | 8 | 0 | 5 | 5 | 5 | 5 | 5 | 5 | 5 | 5 | 5
|  |  | h2 | 555 | 0 | 560 | 8 | 560 | 0 | 0 | 555 | 240 | 60 | 30 | 30 | 30 | 107 | 107 | 107
|  |  | h3 | 0 |  |  | 8 | 555 |  |  | 0 | 70 | 70 | 490 | 490 | 490 | 112 | 112 | 112
|  |  | h4 | 0 |  |  | 8 | 555 |  |  | 0 | 245 | 290 | 35 | 35 | 35 | 112 | 112 | 112
|  |  | h5 | 0 |  |  | 8 | 0 |  |  | 0 | 0 | 70 | 0 | 0 | 0 | 112 | 112 | 112
|  |  | h6 | 0 |  |  | 0 | 0 |  |  | 0 | 0 | 65 | 0 | 0 | 0 | 112 | 112 | 112
[7 empty] | 0 | 0
[7 empty] | 0 | 0
[7 empty] | 0 | 0
[7 empty] | 0 | 0
[7 empty] | 0 | 0
[7 empty] | 0 | 0
[7 empty] | 0 | 0
[7 empty] | 0 | 0